## Лист1
Вес сляба, кг | Признак зачистки, признак | Стойкость кристаллизатора, количество плавок | Стойкость погружного стакана | C унрс2, % | Скорость УНРС Переход на плавку | Вязкость Защитная смесь УНРС | Признак конечной плавки | Максимальное изменение скорости на 1 м | Признак изменения скорости больше заданной границы на 1 м | Частота качаний кристаллизатора среднее | Скорость разливки на сляб минимальная | Температура | Вибрация, % | Нагрузка, % | плена сумма | плена1 | плена
20908.53 | 0 | 289 | 2 | 0.057 | 0.8 | 0.25 | 0 | 0.05 | 0 | 1101.921 | 0.994 | 1550.519 | 186.935 | 117.623 | 1.74 | 1 | 1
29107.99 | 0 | 41 | 1 | 0.057 | 0 | 0.25 | 0 | 0.05 | 0 | 1438.503 | 0 | 1557.616 | 342.718 | 140.016 | 1.37 | 1 | 1
27098.91 | 0 | 426 | 1 | 0.061 | 0.7 | 0.25 | 0 | 0.05 | 0 | 911.447 | 0 | 1554.834 | 448.195 | 200.941 | 3.73 | 1 | 1
27726.08 | 0 | 69 | 2 | 0.076 | 0.8 | 0.27 | 0 | 0.05 | 0 | 935.333 | 0.793 | 1555.689 | 210.645 | 132.535 | 16.32 | 1 | 1
18638.85 | 0 | 13 | 3 | 0.072 | 0.9 | 0.41 | 0 | 0.05 | 0 | 1047.62 | 0.903 | 1556.541 | 233.402 | 113.448 | 1.77 | 1 | 1
25773.92 | 1 | 525 | 1 | 0.067 | 0.86 | 0.3 | 0 | 0.05 | 0 | 983.118 | 0.899 | 1559.789 | 197.579 | 117.739 | 0 | 0 | 1
25773.92 | 1 | 525 | 1 | 0.067 | 0.86 | 0.3 | 0 | 0.05 | 0 | 983.118 | 0.949 | 1559.789 | 197.579 | 117.739 | 0 | 0 | 1
23249.51 | 1 | 57 | 1 | 0.062 | 1.11 | 0.27 | 0 | 0.08 | 1 | 2 | 1.18 | 1553.238 | 205.839 | 105.736 | 0 | 0 | 1
23249.51 | 1 | 57 | 1 | 0.062 | 1.11 | 0.27 | 0 | 0.05 | 0 | 2 | 1.23 | 1553.238 | 205.839 | 105.736 | 0 | 0 | 1
23249.51 | 1 | 57 | 1 | 0.062 | 1.11 | 0.27 | 0 | 0.08 | 1 | 2 | 1.073 | 1553.238 | 205.839 | 105.736 | 0 | 0 | 1
23249.51 | 1 | 57 | 1 | 0.062 | 1.11 | 0.27 | 0 | 0.05 | 0 | 2 | 1.177 | 1553.238 | 205.839 | 105.736 | 0 | 0 | 1
23249.51 | 1 | 57 | 1 | 0.062 | 1.11 | 0.27 | 0 | 0.05 | 0 | 2 | 1.227 | 1553.238 | 205.839 | 105.736 | 0 | 0 | 1
23249.51 | 1 | 57 | 1 | 0.062 | 1.11 | 0.27 | 0 | 0.09 | 1 | 2 | 0.877 | 1553.238 | 205.839 | 105.736 | 0 | 0 | 1
23249.51 | 1 | 415 | 8 | 0.066 | 0 | 0.27 | 0 | 0.05 | 0 | 2 | 0.874 | 1553.238 | 205.839 | 105.736 | 0 | 0 | 1
23372.78 | 1 | 415 | 8 | 0.066 | 0 | 0.27 | 0 | 0.06 | 1 | 2 | 0.93 | 1553.238 | 205.839 | 105.736 | 0 | 0 | 1
23249.51 | 1 | 415 | 8 | 0.066 | 0 | 0.27 | 0 | 0.05 | 0 | 2 | 0.671 | 1553.238 | 205.839 | 105.736 | 0 | 0 | 1
23249.51 | 1 | 415 | 8 | 0.066 | 0 | 0.27 | 0 | 0.09 | 1 | 2 | 0.673 | 1553.238 | 205.839 | 105.736 | 0 | 0 | 1
23274.16 | 1 | 415 | 8 | 0.066 | 0 | 0.27 | 0 | 0.08 | 1 | 2 | 0.691 | 1553.238 | 205.839 | 105.736 | 0 | 0 | 1
20971.28 | 1 | 706 | 2 | 0.061 | 1.21 | 0.23 | 0 | 0.17 | 1 | 1024.979 | 0.902 | 1558.153 | 225.609 | 132.703 | 0 | 0 | 1
20950.64 | 1 | 706 | 2 | 0.061 | 1.21 | 0.23 | 0 | 0.2 | 1 | 1024.979 | 0.886 | 1558.153 | 225.609 | 132.703 | 0 | 0 | 1
21693.72 | 0 | 485 | 7 | 0.058 | 0.9 | 0.24 | 0 | 0.06 | 1 | 977.7 | 0.892 | 1559.494 | 203.03 | 108.003 | 1.61 | 1 | 1
21065.66 | 1 | 210 | 3 | 0.06 | 1.06 | 0.28 | 0 | 0.11 | 1 | 1082.263 | 0.899 | 1558.582 | 180.637 | 95.736 | 0 | 0 | 1
16554.1 | 1 | 400 | 4 | 0.069 | 0.94 | 0 | 0 | 0.05 | 0 | 1095.758 | 1.046 | 1558.163 | 155.9 | 94.784 | 0 | 0 | 1
16554.1 | 1 | 400 | 4 | 0.069 | 0.94 | 0 | 0 | 0.05 | 0 | 1095.758 | 1.046 | 1558.163 | 155.9 | 94.784 | 0 | 0 | 1
16554.1 | 1 | 400 | 3 | 0.069 | 0.94 | 0 | 0 | 0.05 | 0 | 1095.758 | 1.041 | 1558.163 | 155.9 | 94.784 | 0 | 0 | 1
25958.58 | 0 | 153 | 1 | 0.059 | 0 | 0.27 | 0 | 0.2 | 1 | 1025.551 | 0.388 | 1554.491 | 372.279 | 128.546 | 11.05 | 1 | 1
25714.99 | 1 | 843 | 4 | 0.069 | 1.01 | 0 | 0 | 0.16 | 1 | 2 | 1.001 | 1553.238 | 205.839 | 105.736 | 0 | 0 | 1
18906.21 | 1 | 82 | 2 | 0.05 | 0.9 | 0 | 0 | 0.05 | 0 | 993.994 | 0.999 | 1558.54 | 190.517 | 103.502 | 0 | 0 | 1
21337.01 | 1 | 536 | 1 | 0.061 | 0.5 | 0 | 0 | 0.11 | 1 | 859.85 | 0.85 | 1543.463 | 402.67 | 158.437 | 0 | 0 | 1
21337.01 | 1 | 536 | 1 | 0.061 | 0.5 | 0 | 0 | 0.06 | 1 | 859.85 | 0.846 | 1543.463 | 402.67 | 158.437 | 0 | 0 | 1
29905.33 | 0 | 198 | 1 | 0.055 | 0.92 | 0 | 0 | 0.05 | 0 | 1061.064 | 0.913 | 1561.527 | 301.819 | 103.223 | 9.01 | 1 | 1
29933.81 | 0 | 22 | 1 | 0.065 | 0.74 | 0 | 0 | 0.05 | 0 | 1410.536 | 0.79 | 1561.166 | 582.014 | 166.163 | 27.24 | 1 | 1
18246.67 | 0 | 790 | 2 | 0.078 | 0.6 | 0 | 0 | 0.05 | 0 | 951.821 | 0.9 | 1556.66 | 188.221 | 94.695 | 16.31 | 1 | 1
20868.08 | 1 | 790 | 2 | 0.078 | 0.6 | 0 | 0 | 0.15 | 1 | 951.821 | 0.599 | 1556.66 | 188.221 | 94.695 | 0 | 0 | 1
22485.21 | 0 | 407 | 4 | 0.028 | 0.92 | 0 | 0 | 0.12 | 1 | 2 | 0.859 | 1553.238 | 205.839 | 105.736 | 21.64 | 1 | 1
22534.52 | 0 | 407 | 4 | 0.028 | 0.92 | 0 | 0 | 0.1 | 1 | 2 | 0.796 | 1553.238 | 205.839 | 105.736 | 21.45 | 1 | 1
23569.18 | 0 | 236 | 3 | 0.067 | 0.91 | 0 | 0 | 0.05 | 0 | 936.663 | 0.804 | 1539 | 235.923 | 111.712 | 1.55 | 1 | 1
29107.99 | 0 | 708 | 2 | 0.066 | 1.01 | 0 | 0 | 0.11 | 1 | 842.561 | 0.674 | 1556.745 | 207.41 | 126.024 | 0.78 | 1 | 1
29135.71 | 0 | 708 | 2 | 0.066 | 1.01 | 0 | 0 | 0.05 | 0 | 842.561 | 0.675 | 1556.745 | 207.41 | 126.024 | 16.08 | 1 | 1
18600.18 | 0 | 695 | 4 | 0.067 | 0 | 0 | 0 | 0.05 | 0 | 1012.567 | 1.006 | 1564.853 | 135.183 | 99.764 | 6.02 | 1 | 1
20452.4 | 0 | 695 | 4 | 0.067 | 0 | 0 | 0 | 0.05 | 0 | 1012.567 | 1.005 | 1564.853 | 135.183 | 99.764 | 11.3 | 1 | 1
18600.18 | 0 | 695 | 4 | 0.067 | 0 | 0 | 0 | 0.05 | 0 | 1012.567 | 0.806 | 1564.853 | 135.183 | 99.764 | 15.71 | 1 | 1
23791.91 | 0 | 284 | 2 | 0.088 | 0 | 0 | 0 | 0.05 | 0 | 1003.576 | 0.996 | 1559 | 181.512 | 90.53 | 0 | 0 | 0
23816.57 | 0 | 284 | 2 | 0.088 | 0 | 0 | 0 | 0.05 | 0 | 1003.576 | 0.997 | 1559 | 181.512 | 90.53 | 0 | 0 | 0
23964.5 | 0 | 284 | 2 | 0.088 | 0 | 0 | 0 | 0.05 | 0 | 1003.576 | 0.892 | 1559 | 181.512 | 90.53 | 0 | 0 | 0
23791.91 | 0 | 284 | 2 | 0.088 | 0 | 0 | 0 | 0.11 | 1 | 1003.576 | 0.894 | 1559 | 181.512 | 90.53 | 0 | 0 | 0
23989.15 | 0 | 284 | 2 | 0.088 | 0 | 0 | 0 | 0.05 | 0 | 1003.576 | 0.997 | 1559 | 181.512 | 90.53 | 0 | 0 | 0
23791.91 | 0 | 284 | 2 | 0.088 | 0 | 0 | 0 | 0.11 | 1 | 1003.576 | 0.893 | 1559 | 181.512 | 90.53 | 0 | 0 | 0
25879.44 | 0 | 157 | 6 | 0.079 | 0.6 | 0 | 0 | 0.05 | 0 | 974.591 | 0.999 | 1560 | 164.981 | 107.424 | 0 | 0 | 0
25879.44 | 0 | 157 | 6 | 0.079 | 0.6 | 0 | 0 | 0.1 | 1 | 974.591 | 1 | 1560 | 164.981 | 107.424 | 0 | 0 | 0
25879.44 | 0 | 157 | 1 | 0.079 | 0.6 | 0 | 0 | 0.2 | 1 | 974.591 | 0.596 | 1560 | 164.981 | 107.424 | 0 | 0 | 0
25879.44 | 0 | 157 | 6 | 0.079 | 0.6 | 0 | 0 | 0.11 | 1 | 974.591 | 0.897 | 1560 | 164.981 | 107.424 | 0 | 0 | 0
14852.32 | 0 | 157 | 6 | 0.079 | 0.6 | 0 | 0 | 0.1 | 1 | 974.591 | 0.797 | 1560 | 164.981 | 107.424 | 0 | 0 | 0
14852.32 | 0 | 157 | 6 | 0.079 | 0.6 | 0 | 0 | 0.31 | 1 | 974.591 | 0.591 | 1560 | 164.981 | 107.424 | 0 | 0 | 0
25826.68 | 0 | 157 | 6 | 0.079 | 0.6 | 0 | 0 | 0.05 | 0 | 974.591 | 1.099 | 1560 | 164.981 | 107.424 | 0 | 0 | 0
25905.82 | 0 | 157 | 6 | 0.079 | 0.6 | 0 | 0 | 0.1 | 1 | 974.591 | 0.998 | 1560 | 164.981 | 107.424 | 0 | 0 | 0
25879.44 | 0 | 157 | 6 | 0.079 | 0.6 | 0 | 0 | 0.05 | 0 | 974.591 | 0.996 | 1560 | 164.981 | 107.424 | 0 | 0 | 0
25853.06 | 0 | 157 | 1 | 0.079 | 0.6 | 0 | 0 | 0.72 | 1 | 974.591 | 0.08 | 1560 | 164.981 | 107.424 | 0 | 0 | 0
25879.44 | 0 | 157 | 1 | 0.079 | 0.6 | 0 | 0 | 0.05 | 0 | 974.591 | 0.982 | 1560 | 164.981 | 107.424 | 0 | 0 | 0
25879.44 | 0 | 157 | 1 | 0.079 | 0.6 | 0 | 0 | 0.05 | 0 | 974.591 | 0.985 | 1560 | 164.981 | 107.424 | 0 | 0 | 0
25853.06 | 0 | 157 | 1 | 0.079 | 0.6 | 0 | 0 | 0.05 | 0 | 974.591 | 0.99 | 1560 | 164.981 | 107.424 | 0 | 0 | 0
25984.96 | 0 | 157 | 1 | 0.079 | 0.6 | 0 | 0 | 0.19 | 1 | 974.591 | 0.797 | 1560 | 164.981 | 107.424 | 0 | 0 | 0
14825.94 | 0 | 157 | 1 | 0.079 | 0.6 | 0 | 0 | 0.12 | 1 | 974.591 | 0.644 | 1560 | 164.981 | 107.424 | 0 | 0 | 0
25298.31 | 0 | 222 | 4 | 0.059 | 0.8 | 0 | 0 | 0.1 | 1 | 906.571 | 0.808 | 1562 | 316.309 | 118.825 | 0 | 0 | 0
30460.01 | 0 | 222 | 4 | 0.059 | 0.8 | 0 | 0 | 0.05 | 0 | 906.571 | 0.805 | 1562 | 316.309 | 118.825 | 0 | 0 | 0
30460.01 | 0 | 222 | 4 | 0.059 | 0.8 | 0 | 0 | 0.05 | 0 | 906.571 | 0.808 | 1562 | 316.309 | 118.825 | 0 | 0 | 0
25298.31 | 0 | 222 | 4 | 0.059 | 0.8 | 0 | 0 | 0.05 | 0 | 906.571 | 0.755 | 1562 | 316.309 | 118.825 | 0 | 0 | 0
30460.01 | 0 | 222 | 4 | 0.059 | 0.8 | 0 | 0 | 0.05 | 0 | 906.571 | 0.806 | 1562 | 316.309 | 118.825 | 0 | 0 | 0
24968.21 | 0 | 222 | 4 | 0.059 | 0.8 | 0 | 0 | 0.07 | 1 | 906.571 | 0.755 | 1562 | 316.309 | 118.825 | 0 | 0 | 0
30460.01 | 0 | 222 | 4 | 0.059 | 0.8 | 0 | 0 | 0.05 | 0 | 906.571 | 0.791 | 1562 | 316.309 | 118.825 | 0 | 0 | 0
30460.01 | 0 | 222 | 4 | 0.059 | 0.8 | 0 | 0 | 0.06 | 1 | 906.571 | 0.792 | 1562 | 316.309 | 118.825 | 0 | 0 | 0
30460.01 | 0 | 222 | 4 | 0.059 | 0.8 | 0 | 0 | 0.05 | 0 | 906.571 | 0.79 | 1562 | 316.309 | 118.825 | 0 | 0 | 0
21006.9 | 0 | 222 | 4 | 0.059 | 0.8 | 0 | 0 | 0.06 | 1 | 906.571 | 0.743 | 1562 | 316.309 | 118.825 | 0 | 0 | 0
30460.01 | 0 | 222 | 4 | 0.059 | 0.8 | 0 | 0 | 0.05 | 0 | 906.571 | 0.791 | 1562 | 316.309 | 118.825 | 0 | 0 | 0
25268.3 | 0 | 222 | 4 | 0.059 | 0.8 | 0 | 0 | 0.05 | 0 | 906.571 | 0.798 | 1562 | 316.309 | 118.825 | 0 | 0 | 0
24903.35 | 0 | 257 | 4 | 0.058 | 0.1 | 0 | 0 | 0.05 | 0 | 1764.091 | 1.008 | 1566 | 230.996 | 95.706 | 0 | 0 | 0
17384.86 | 0 | 257 | 4 | 0.058 | 0.1 | 0 | 0 | 0.05 | 0 | 1764.091 | 1.009 | 1566 | 230.996 | 95.706 | 0 | 0 | 0
17675.05 | 0 | 257 | 4 | 0.058 | 0.1 | 0 | 0 | 0.05 | 0 | 1764.091 | 1.057 | 1566 | 230.996 | 95.706 | 0 | 0 | 0
27699.7 | 0 | 257 | 4 | 0.058 | 0.1 | 0 | 0 | 0.05 | 0 | 1764.091 | 0.959 | 1566 | 230.996 | 95.706 | 0 | 0 | 0
27726.08 | 0 | 257 | 4 | 0.058 | 0.1 | 0 | 0 | 0.05 | 0 | 1764.091 | 0.959 | 1566 | 230.996 | 95.706 | 0 | 0 | 0
27805.23 | 0 | 257 | 4 | 0.058 | 0.1 | 0 | 0 | 0.05 | 0 | 1764.091 | 0.958 | 1566 | 230.996 | 95.706 | 0 | 0 | 0
27699.7 | 0 | 257 | 4 | 0.058 | 0.1 | 0 | 0 | 0.05 | 0 | 1764.091 | 0.958 | 1566 | 230.996 | 95.706 | 0 | 0 | 0
27726.08 | 0 | 257 | 4 | 0.058 | 0.1 | 0 | 0 | 0.06 | 1 | 1764.091 | 0.953 | 1566 | 230.996 | 95.706 | 0 | 0 | 0
24903.35 | 0 | 257 | 4 | 0.058 | 0.1 | 0 | 0 | 0.05 | 0 | 1764.091 | 1.051 | 1566 | 230.996 | 95.706 | 0 | 0 | 0
25984.96 | 0 | 257 | 4 | 0.058 | 0.1 | 0 | 0 | 0.05 | 0 | 1764.091 | 1 | 1566 | 230.996 | 95.706 | 0 | 0 | 0
27699.7 | 0 | 257 | 4 | 0.058 | 0.1 | 0 | 0 | 0.05 | 0 | 1764.091 | 0.956 | 1566 | 230.996 | 95.706 | 0 | 0 | 0
27699.7 | 0 | 257 | 4 | 0.058 | 0.1 | 0 | 0 | 0.05 | 0 | 1764.091 | 0.951 | 1566 | 230.996 | 95.706 | 0 | 0 | 0
27699.7 | 0 | 257 | 4 | 0.058 | 0.1 | 0 | 0 | 0.05 | 0 | 1764.091 | 0.952 | 1566 | 230.996 | 95.706 | 0 | 0 | 0
27646.94 | 0 | 257 | 4 | 0.058 | 0.1 | 0 | 0 | 0.05 | 0 | 1764.091 | 0.952 | 1566 | 230.996 | 95.706 | 0 | 0 | 0
27726.08 | 0 | 257 | 4 | 0.058 | 0.1 | 0 | 0 | 0.06 | 1 | 1764.091 | 0.952 | 1566 | 230.996 | 95.706 | 0 | 0 | 0
16388.97 | 0 | 467 | 5 | 0.071 | 1.28 | 0 | 0 | 0.11 | 1 | 1181.666 | 1.307 | 1555.034 | 206.97 | 101.672 | 0 | 0 | 0
16388.97 | 0 | 467 | 5 | 0.071 | 1.28 | 0 | 0 | 0.1 | 1 | 1181.666 | 1.305 | 1555.034 | 206.97 | 101.672 | 0 | 0 | 0
16388.97 | 0 | 467 | 5 | 0.071 | 1.28 | 0 | 0 | 0.05 | 0 | 1181.666 | 1.401 | 1555.034 | 206.97 | 101.672 | 0 | 0 | 0
16388.97 | 0 | 467 | 5 | 0.071 | 1.28 | 0 | 0 | 0.05 | 0 | 1181.666 | 1.4 | 1555.034 | 206.97 | 101.672 | 0 | 0 | 0
16388.97 | 0 | 467 | 5 | 0.071 | 1.28 | 0 | 0 | 0.09 | 1 | 1181.666 | 1.2 | 1555.034 | 206.97 | 101.672 | 0 | 0 | 0
16409.62 | 0 | 467 | 5 | 0.071 | 1.28 | 0 | 0 | 0.07 | 1 | 1181.666 | 1.031 | 1555.034 | 206.97 | 101.672 | 0 | 0 | 0
16409.62 | 0 | 467 | 5 | 0.071 | 1.28 | 0 | 0 | 0.05 | 0 | 1181.666 | 1.094 | 1555.034 | 206.97 | 101.672 | 0 | 0 | 0
16409.62 | 0 | 467 | 5 | 0.071 | 1.28 | 0 | 0 | 0.1 | 1 | 1181.666 | 1.098 | 1555.034 | 206.97 | 101.672 | 0 | 0 | 0
16388.97 | 0 | 467 | 5 | 0.071 | 1.28 | 0 | 0 | 0.05 | 0 | 1181.666 | 1.2 | 1555.034 | 206.97 | 101.672 | 0 | 0 | 0
16409.62 | 0 | 467 | 5 | 0.071 | 1.28 | 0 | 0 | 0.05 | 0 | 1181.666 | 0.993 | 1555.034 | 206.97 | 101.672 | 0 | 0 | 0
16388.97 | 0 | 467 | 5 | 0.071 | 1.28 | 0 | 0 | 0.05 | 0 | 1181.666 | 1.374 | 1555.034 | 206.97 | 101.672 | 0 | 0 | 0
16388.97 | 0 | 467 | 5 | 0.071 | 1.28 | 0 | 0 | 0.05 | 0 | 1181.666 | 1.375 | 1555.034 | 206.97 | 101.672 | 0 | 0 | 0
16388.97 | 0 | 467 | 5 | 0.071 | 1.28 | 0 | 0 | 0.05 | 0 | 1181.666 | 1.377 | 1555.034 | 206.97 | 101.672 | 0 | 0 | 0
16388.97 | 0 | 467 | 5 | 0.071 | 1.28 | 0 | 0 | 0.1 | 1 | 1181.666 | 1.285 | 1555.034 | 206.97 | 101.672 | 0 | 0 | 0
16388.97 | 0 | 467 | 5 | 0.071 | 1.28 | 0 | 0 | 0.1 | 1 | 1181.666 | 1.185 | 1555.034 | 206.97 | 101.672 | 0 | 0 | 0
16388.97 | 0 | 467 | 5 | 0.071 | 1.28 | 0 | 0 | 0.1 | 1 | 1181.666 | 1.086 | 1555.034 | 206.97 | 101.672 | 0 | 0 | 0
16388.97 | 0 | 467 | 5 | 0.071 | 1.28 | 0 | 0 | 0.05 | 0 | 1181.666 | 1.084 | 1555.034 | 206.97 | 101.672 | 0 | 0 | 0
16409.62 | 0 | 467 | 5 | 0.071 | 1.28 | 0 | 0 | 0.05 | 0 | 1181.666 | 1.085 | 1555.034 | 206.97 | 101.672 | 0 | 0 | 0
16388.97 | 0 | 467 | 5 | 0.071 | 1.28 | 0 | 0 | 0.11 | 1 | 1181.666 | 0.982 | 1555.034 | 206.97 | 101.672 | 0 | 0 | 0
16388.97 | 0 | 467 | 5 | 0.071 | 1.28 | 0 | 0 | 0.11 | 1 | 1181.666 | 0.983 | 1555.034 | 206.97 | 101.672 | 0 | 0 | 0
25764.3 | 0 | 550 | 3 | 0.074 | 1.02 | 0 | 0 | 0.09 | 1 | 1177.978 | 0.973 | 1553.238 | 115.863 | 114.423 | 0 | 0 | 0
25246.55 | 0 | 550 | 3 | 0.074 | 1.02 | 0 | 0 | 0.05 | 0 | 1177.978 | 0.974 | 1553.238 | 115.863 | 114.423 | 0 | 0 | 0
24975.35 | 0 | 550 | 3 | 0.074 | 1.02 | 0 | 0 | 0.07 | 1 | 1177.978 | 0.864 | 1553.238 | 115.863 | 114.423 | 0 | 0 | 0
21499.01 | 0 | 550 | 3 | 0.074 | 1.02 | 0 | 0 | 0.05 | 0 | 1177.978 | 0.871 | 1553.238 | 115.863 | 114.423 | 0 | 0 | 0
25246.55 | 0 | 550 | 3 | 0.074 | 1.02 | 0 | 0 | 0.11 | 1 | 1177.978 | 0.877 | 1553.238 | 115.863 | 114.423 | 0 | 0 | 0
25739.64 | 0 | 550 | 3 | 0.074 | 1.02 | 0 | 0 | 0.12 | 1 | 1177.978 | 0.986 | 1553.238 | 115.863 | 114.423 | 0 | 0 | 0
25764.3 | 0 | 550 | 3 | 0.074 | 1.02 | 0 | 0 | 0.05 | 0 | 1177.978 | 1.075 | 1553.238 | 115.863 | 114.423 | 0 | 0 | 0
25739.64 | 0 | 550 | 3 | 0.074 | 1.02 | 0 | 0 | 0.05 | 0 | 1177.978 | 1.088 | 1553.238 | 115.863 | 114.423 | 0 | 0 | 0
25739.64 | 0 | 550 | 3 | 0.074 | 1.02 | 0 | 0 | 0.08 | 1 | 1177.978 | 0.987 | 1553.238 | 115.863 | 114.423 | 0 | 0 | 0
25764.3 | 0 | 550 | 3 | 0.074 | 1.02 | 0 | 0 | 0.05 | 0 | 1177.978 | 0.988 | 1553.238 | 115.863 | 114.423 | 0 | 0 | 0
25246.55 | 0 | 550 | 3 | 0.074 | 1.02 | 0 | 0 | 0.09 | 1 | 1177.978 | 1.096 | 1553.238 | 115.863 | 114.423 | 0 | 0 | 0
21474.36 | 0 | 550 | 3 | 0.074 | 1.02 | 0 | 0 | 0.05 | 0 | 1177.978 | 0.886 | 1553.238 | 115.863 | 114.423 | 0 | 0 | 0
25246.55 | 0 | 550 | 3 | 0.074 | 1.02 | 0 | 0 | 0.08 | 1 | 1177.978 | 0.887 | 1553.238 | 115.863 | 114.423 | 0 | 0 | 0
25000 | 0 | 550 | 3 | 0.074 | 1.02 | 0 | 0 | 0.08 | 1 | 1177.978 | 0.886 | 1553.238 | 115.863 | 114.423 | 0 | 0 | 0
11744.74 | 0 | 579 | 1 | 0.078 | 0.91 | 0 | 0 | 0.11 | 1 | 939.561 | 0.897 | 1568 | 268.426 | 142.508 | 0 | 0 | 0
15026.67 | 0 | 579 | 1 | 0.078 | 0.91 | 0 | 0 | 0.61 | 1 | 939.561 | 0.291 | 1568 | 268.426 | 142.508 | 0 | 0 | 0
11703.46 | 0 | 579 | 1 | 0.078 | 0.91 | 0 | 0 | 0.12 | 1 | 939.561 | 0.903 | 1568 | 268.426 | 142.508 | 0 | 0 | 0
21590.51 | 0 | 579 | 1 | 0.078 | 0.91 | 0 | 0 | 0.1 | 1 | 939.561 | 0.899 | 1568 | 268.426 | 142.508 | 0 | 0 | 0
21590.51 | 0 | 579 | 1 | 0.078 | 0.91 | 0 | 0 | 0.77 | 1 | 939.561 | 0.085 | 1568 | 268.426 | 142.508 | 0 | 0 | 0
21714.36 | 0 | 579 | 1 | 0.078 | 0.91 | 0 | 0 | 0.05 | 0 | 939.561 | 0.898 | 1568 | 268.426 | 142.508 | 0 | 0 | 0
20971.28 | 0 | 579 | 1 | 0.078 | 0.91 | 0 | 0 | 0.05 | 0 | 939.561 | 0.9 | 1568 | 268.426 | 142.508 | 0 | 0 | 0
16430.26 | 0 | 579 | 1 | 0.078 | 0.91 | 0 | 0 | 0.05 | 0 | 939.561 | 0.903 | 1568 | 268.426 | 142.508 | 0 | 0 | 0
16388.97 | 0 | 579 | 1 | 0.078 | 0.91 | 0 | 0 | 0.05 | 0 | 939.561 | 0.901 | 1568 | 268.426 | 142.508 | 0 | 0 | 0
18927.82 | 0 | 579 | 1 | 0.078 | 0.91 | 0 | 0 | 0.05 | 0 | 939.561 | 0.9 | 1568 | 268.426 | 142.508 | 0 | 0 | 0
11724.1 | 0 | 579 | 1 | 0.078 | 0.91 | 0 | 0 | 0.05 | 0 | 939.561 | 0.899 | 1568 | 268.426 | 142.508 | 0 | 0 | 0
21693.72 | 0 | 579 | 1 | 0.078 | 0.91 | 0 | 0 | 0.41 | 1 | 939.561 | 0.564 | 1568 | 268.426 | 142.508 | 0 | 0 | 0
21549.23 | 0 | 579 | 1 | 0.078 | 0.91 | 0 | 0 | 0.61 | 1 | 939.561 | 0.082 | 1568 | 268.426 | 142.508 | 0 | 0 | 0
15088.59 | 0 | 579 | 1 | 0.078 | 0.91 | 0 | 0 | 0.05 | 0 | 939.561 | 1.001 | 1568 | 268.426 | 142.508 | 0 | 0 | 0
21569.87 | 0 | 579 | 1 | 0.078 | 0.91 | 0 | 0 | 0.05 | 0 | 939.561 | 0.891 | 1568 | 268.426 | 142.508 | 0 | 0 | 0
16554.1 | 0 | 579 | 1 | 0.078 | 0.91 | 0 | 0 | 0.05 | 0 | 939.561 | 0.895 | 1568 | 268.426 | 142.508 | 0 | 0 | 0
16430.26 | 0 | 579 | 1 | 0.078 | 0.91 | 0 | 0 | 0.05 | 0 | 939.561 | 0.892 | 1568 | 268.426 | 142.508 | 0 | 0 | 0
16388.97 | 0 | 579 | 1 | 0.078 | 0.91 | 0 | 0 | 0.05 | 0 | 939.561 | 0.894 | 1568 | 268.426 | 142.508 | 0 | 0 | 0
20166.28 | 0 | 579 | 1 | 0.078 | 0.91 | 0 | 0 | 0.05 | 0 | 939.561 | 0.896 | 1568 | 268.426 | 142.508 | 0 | 0 | 0
11744.74 | 0 | 579 | 1 | 0.078 | 0.91 | 0 | 0 | 0.05 | 0 | 939.561 | 0.893 | 1568 | 268.426 | 142.508 | 0 | 0 | 0
25788.95 | 0 | 137 | 2 | 0.064 | 0.94 | 0 | 0 | 0.05 | 0 | 1076.634 | 1.088 | 1553.639 | 190.76 | 90.112 | 0 | 0 | 0
25739.64 | 0 | 137 | 2 | 0.064 | 0.94 | 0 | 0 | 0.05 | 0 | 1076.634 | 1.089 | 1553.639 | 190.76 | 90.112 | 0 | 0 | 0
25788.95 | 0 | 137 | 2 | 0.064 | 0.94 | 0 | 0 | 0.05 | 0 | 1076.634 | 1.089 | 1553.639 | 190.76 | 90.112 | 0 | 0 | 0
25764.3 | 0 | 137 | 2 | 0.064 | 0.94 | 0 | 0 | 0.1 | 1 | 1076.634 | 0.988 | 1553.639 | 190.76 | 90.112 | 0 | 0 | 0
25912.23 | 0 | 137 | 2 | 0.064 | 0.94 | 0 | 0 | 0.05 | 0 | 1076.634 | 0.984 | 1553.639 | 190.76 | 90.112 | 0 | 0 | 0
25887.57 | 0 | 137 | 2 | 0.064 | 0.94 | 0 | 0 | 0.09 | 1 | 1076.634 | 0.895 | 1553.639 | 190.76 | 90.112 | 0 | 0 | 0
25912.23 | 0 | 137 | 2 | 0.064 | 0.94 | 0 | 0 | 0.11 | 1 | 1076.634 | 0.894 | 1553.639 | 190.76 | 90.112 | 0 | 0 | 0
25788.95 | 0 | 137 | 2 | 0.064 | 0.94 | 0 | 0 | 0.05 | 0 | 1076.634 | 1.092 | 1553.639 | 190.76 | 90.112 | 0 | 0 | 0
25764.3 | 0 | 137 | 2 | 0.064 | 0.94 | 0 | 0 | 0.05 | 0 | 1076.634 | 1.093 | 1553.639 | 190.76 | 90.112 | 0 | 0 | 0
25788.95 | 0 | 137 | 2 | 0.064 | 0.94 | 0 | 0 | 0.05 | 0 | 1076.634 | 1.09 | 1553.639 | 190.76 | 90.112 | 0 | 0 | 0
25764.3 | 0 | 137 | 2 | 0.064 | 0.94 | 0 | 0 | 0.1 | 1 | 1076.634 | 0.99 | 1553.639 | 190.76 | 90.112 | 0 | 0 | 0
25912.23 | 0 | 137 | 2 | 0.064 | 0.94 | 0 | 0 | 0.05 | 0 | 1076.634 | 0.989 | 1553.639 | 190.76 | 90.112 | 0 | 0 | 0
25912.23 | 0 | 137 | 2 | 0.064 | 0.94 | 0 | 0 | 0.09 | 1 | 1076.634 | 0.9 | 1553.639 | 190.76 | 90.112 | 0 | 0 | 0
25936.88 | 0 | 137 | 2 | 0.064 | 0.94 | 0 | 0 | 0.1 | 1 | 1076.634 | 0.897 | 1553.639 | 190.76 | 90.112 | 0 | 0 | 0
19995.07 | 0 | 48 | 2 | 0.07 | 1 | 0 | 0 | 0.05 | 0 | 1178 | 1.088 | 1553.238 | 99.673 | 124.139 | 0 | 0 | 0
19995.07 | 0 | 48 | 2 | 0.07 | 1 | 0 | 0 | 0.09 | 1 | 1178 | 0.991 | 1553.238 | 99.673 | 124.139 | 0 | 0 | 0
19995.07 | 0 | 48 | 2 | 0.07 | 1 | 0 | 0 | 0.05 | 0 | 1178 | 0.991 | 1553.238 | 99.673 | 124.139 | 0 | 0 | 0
19995.07 | 0 | 48 | 2 | 0.07 | 1 | 0 | 0 | 0.05 | 0 | 1178 | 0.991 | 1553.238 | 99.673 | 124.139 | 0 | 0 | 0
19995.07 | 0 | 48 | 2 | 0.07 | 1 | 0 | 0 | 0.05 | 0 | 1178 | 0.985 | 1553.238 | 99.673 | 124.139 | 0 | 0 | 0
19995.07 | 0 | 48 | 2 | 0.07 | 1 | 0 | 0 | 0.05 | 0 | 1178 | 0.991 | 1553.238 | 99.673 | 124.139 | 0 | 0 | 0
23742.6 | 0 | 48 | 2 | 0.07 | 1 | 0 | 0 | 0.05 | 0 | 1178 | 0.991 | 1553.238 | 99.673 | 124.139 | 0 | 0 | 0
23742.6 | 0 | 48 | 2 | 0.07 | 1 | 0 | 0 | 0.05 | 0 | 1178 | 0.993 | 1553.238 | 99.673 | 124.139 | 0 | 0 | 0
23742.6 | 0 | 48 | 2 | 0.07 | 1 | 0 | 0 | 0.11 | 1 | 1178 | 0.993 | 1553.238 | 99.673 | 124.139 | 0 | 0 | 0
19995.07 | 0 | 48 | 2 | 0.07 | 1 | 0 | 0 | 0.05 | 0 | 1178 | 1.01 | 1553.238 | 99.673 | 124.139 | 0 | 0 | 0
19995.07 | 0 | 48 | 2 | 0.07 | 1 | 0 | 0 | 0.05 | 0 | 1178 | 1.012 | 1553.238 | 99.673 | 124.139 | 0 | 0 | 0
19995.07 | 0 | 48 | 2 | 0.07 | 1 | 0 | 0 | 0.05 | 0 | 1178 | 1.013 | 1553.238 | 99.673 | 124.139 | 0 | 0 | 0
19995.07 | 0 | 48 | 2 | 0.07 | 1 | 0 | 0 | 0.05 | 0 | 1178 | 1.004 | 1553.238 | 99.673 | 124.139 | 0 | 0 | 0
19995.07 | 0 | 48 | 2 | 0.07 | 1 | 0 | 0 | 0.05 | 0 | 1178 | 1.005 | 1553.238 | 99.673 | 124.139 | 0 | 0 | 0
23742.6 | 0 | 48 | 2 | 0.07 | 1 | 0 | 0 | 0.05 | 0 | 1178 | 1.011 | 1553.238 | 99.673 | 124.139 | 0 | 0 | 0
23742.6 | 0 | 48 | 2 | 0.07 | 1 | 0 | 0 | 0.05 | 0 | 1178 | 1.012 | 1553.238 | 99.673 | 124.139 | 0 | 0 | 0
23742.6 | 0 | 48 | 2 | 0.07 | 1 | 0 | 0 | 0.05 | 0 | 1178 | 1.004 | 1553.238 | 99.673 | 124.139 | 0 | 0 | 0
21992.11 | 0 | 48 | 2 | 0.07 | 1 | 0 | 0 | 0.05 | 0 | 1178 | 1.007 | 1553.238 | 99.673 | 124.139 | 0 | 0 | 0
26776.38 | 0 | 152 | 2 | 0.084 | 0.92 | 0 | 0 | 0.11 | 1 | 1075.406 | 1.21 | 1562 | 381.937 | 148.266 | 0 | 0 | 0
26776.38 | 0 | 152 | 2 | 0.084 | 0.92 | 0 | 0 | 0.05 | 0 | 1075.406 | 1.106 | 1562 | 381.937 | 148.266 | 0 | 0 | 0
26591.72 | 0 | 152 | 2 | 0.084 | 0.92 | 0 | 0 | 0.11 | 1 | 1075.406 | 1.107 | 1562 | 381.937 | 148.266 | 0 | 0 | 0
26750 | 0 | 152 | 2 | 0.084 | 0.92 | 0 | 0 | 0.05 | 0 | 1075.406 | 0.903 | 1562 | 381.937 | 148.266 | 0 | 0 | 0
26512.57 | 0 | 152 | 2 | 0.084 | 0.92 | 0 | 0 | 0.11 | 1 | 1075.406 | 0.91 | 1562 | 381.937 | 148.266 | 0 | 0 | 0
26565.34 | 0 | 152 | 2 | 0.084 | 0.92 | 0 | 0 | 0.1 | 1 | 1075.406 | 1.016 | 1562 | 381.937 | 148.266 | 0 | 0 | 0
26538.95 | 0 | 152 | 2 | 0.084 | 0.92 | 0 | 0 | 0.41 | 1 | 1075.406 | 0.492 | 1562 | 381.937 | 148.266 | 0 | 0 | 0
26723.62 | 0 | 152 | 2 | 0.084 | 0.92 | 0 | 0 | 0.05 | 0 | 1075.406 | 1.11 | 1562 | 381.937 | 148.266 | 0 | 0 | 0
26538.95 | 0 | 152 | 2 | 0.084 | 0.92 | 0 | 0 | 0.05 | 0 | 1075.406 | 1.111 | 1562 | 381.937 | 148.266 | 0 | 0 | 0
26723.62 | 0 | 152 | 2 | 0.084 | 0.92 | 0 | 0 | 0.11 | 1 | 1075.406 | 1.113 | 1562 | 381.937 | 148.266 | 0 | 0 | 0
26723.62 | 0 | 152 | 2 | 0.084 | 0.92 | 0 | 0 | 0.05 | 0 | 1075.406 | 0.906 | 1562 | 381.937 | 148.266 | 0 | 0 | 0
26565.34 | 0 | 152 | 2 | 0.084 | 0.92 | 0 | 0 | 0.11 | 1 | 1075.406 | 0.909 | 1562 | 381.937 | 148.266 | 0 | 0 | 0
26486.19 | 0 | 152 | 2 | 0.084 | 0.92 | 0 | 0 | 0.11 | 1 | 1075.406 | 1.008 | 1562 | 381.937 | 148.266 | 0 | 0 | 0
26538.95 | 0 | 152 | 2 | 0.084 | 0.92 | 0 | 0 | 0.41 | 1 | 1075.406 | 0.493 | 1562 | 381.937 | 148.266 | 0 | 0 | 0
26776.38 | 0 | 231 | 3 | 0.095 | 0.91 | 0 | 0 | 0.05 | 0 | 1128.379 | 1.311 | 1562 | 176.823 | 105.91 | 0 | 0 | 0
26565.34 | 0 | 231 | 3 | 0.095 | 0.91 | 0 | 0 | 0.1 | 1 | 1128.379 | 1.21 | 1562 | 176.823 | 105.91 | 0 | 0 | 0
26565.34 | 0 | 231 | 3 | 0.095 | 0.91 | 0 | 0 | 0.05 | 0 | 1128.379 | 1.207 | 1562 | 176.823 | 105.91 | 0 | 0 | 0
26512.57 | 0 | 231 | 3 | 0.095 | 0.91 | 0 | 0 | 0.05 | 0 | 1128.379 | 1.191 | 1562 | 176.823 | 105.91 | 0 | 0 | 0
26512.57 | 0 | 231 | 3 | 0.095 | 0.91 | 0 | 0 | 0.05 | 0 | 1128.379 | 1.191 | 1562 | 176.823 | 105.91 | 0 | 0 | 0
26750 | 0 | 231 | 3 | 0.095 | 0.91 | 0 | 0 | 0.11 | 1 | 1128.379 | 1.195 | 1562 | 176.823 | 105.91 | 0 | 0 | 0
26591.72 | 0 | 231 | 3 | 0.095 | 0.91 | 0 | 0 | 0.31 | 1 | 1128.379 | 0.906 | 1562 | 176.823 | 105.91 | 0 | 0 | 0
26776.38 | 0 | 231 | 3 | 0.095 | 0.91 | 0 | 0 | 0.11 | 1 | 1128.379 | 0.988 | 1562 | 176.823 | 105.91 | 0 | 0 | 0
26750 | 0 | 231 | 3 | 0.095 | 0.91 | 0 | 0 | 0.05 | 0 | 1128.379 | 1.197 | 1562 | 176.823 | 105.91 | 0 | 0 | 0
26565.34 | 0 | 231 | 3 | 0.095 | 0.91 | 0 | 0 | 0.11 | 1 | 1128.379 | 1.096 | 1562 | 176.823 | 105.91 | 0 | 0 | 0
26723.62 | 0 | 231 | 3 | 0.095 | 0.91 | 0 | 0 | 0.12 | 1 | 1128.379 | 0.91 | 1562 | 176.823 | 105.91 | 0 | 0 | 0
26565.34 | 0 | 231 | 3 | 0.095 | 0.91 | 0 | 0 | 0.05 | 0 | 1128.379 | 1.077 | 1562 | 176.823 | 105.91 | 0 | 0 | 0
26697.24 | 0 | 231 | 3 | 0.095 | 0.91 | 0 | 0 | 0.1 | 1 | 1128.379 | 1.092 | 1562 | 176.823 | 105.91 | 0 | 0 | 0
26512.57 | 0 | 231 | 3 | 0.095 | 0.91 | 0 | 0 | 0.3 | 1 | 1128.379 | 0.908 | 1562 | 176.823 | 105.91 | 0 | 0 | 0
26750 | 0 | 232 | 4 | 0.09 | 0.91 | 0 | 0 | 0.05 | 0 | 1103.162 | 1.172 | 1562 | 231.912 | 101.599 | 0 | 0 | 0
26591.72 | 0 | 232 | 4 | 0.09 | 0.91 | 0 | 0 | 0.06 | 1 | 1103.162 | 1.106 | 1562 | 231.912 | 101.599 | 0 | 0 | 0
26591.72 | 0 | 232 | 4 | 0.09 | 0.91 | 0 | 0 | 0.05 | 0 | 1103.162 | 1.102 | 1562 | 231.912 | 101.599 | 0 | 0 | 0
26538.95 | 0 | 232 | 4 | 0.09 | 0.91 | 0 | 0 | 0.05 | 0 | 1103.162 | 0.987 | 1562 | 231.912 | 101.599 | 0 | 0 | 0
26723.62 | 0 | 232 | 4 | 0.09 | 0.91 | 0 | 0 | 0.12 | 1 | 1103.162 | 0.987 | 1562 | 231.912 | 101.599 | 0 | 0 | 0
26512.57 | 0 | 232 | 4 | 0.09 | 0.91 | 0 | 0 | 0.05 | 0 | 1103.162 | 1.093 | 1562 | 231.912 | 101.599 | 0 | 0 | 0
26565.34 | 0 | 232 | 4 | 0.09 | 0.91 | 0 | 0 | 0.05 | 0 | 1103.162 | 1.097 | 1562 | 231.912 | 101.599 | 0 | 0 | 0
26723.62 | 0 | 232 | 4 | 0.09 | 0.91 | 0 | 0 | 0.1 | 1 | 1103.162 | 1.101 | 1562 | 231.912 | 101.599 | 0 | 0 | 0
26591.72 | 0 | 232 | 4 | 0.09 | 0.91 | 0 | 0 | 0.3 | 1 | 1103.162 | 0.902 | 1562 | 231.912 | 101.599 | 0 | 0 | 0
26776.38 | 0 | 232 | 4 | 0.09 | 0.91 | 0 | 0 | 0.05 | 0 | 1103.162 | 0.998 | 1562 | 231.912 | 101.599 | 0 | 0 | 0
26538.95 | 0 | 232 | 4 | 0.09 | 0.91 | 0 | 0 | 0.05 | 0 | 1103.162 | 0.997 | 1562 | 231.912 | 101.599 | 0 | 0 | 0
26723.62 | 0 | 232 | 4 | 0.09 | 0.91 | 0 | 0 | 0.1 | 1 | 1103.162 | 0.999 | 1562 | 231.912 | 101.599 | 0 | 0 | 0
26565.34 | 0 | 232 | 4 | 0.09 | 0.91 | 0 | 0 | 0.29 | 1 | 1103.162 | 0.887 | 1562 | 231.912 | 101.599 | 0 | 0 | 0
26723.62 | 0 | 232 | 4 | 0.09 | 0.91 | 0 | 0 | 0.05 | 0 | 1103.162 | 0.987 | 1562 | 231.912 | 101.599 | 0 | 0 | 0
19020.46 | 0 | 233 | 5 | 0.094 | 0.1 | 0 | 0 | 0.93 | 1 | 1103.522 | 0 | 1562 | 216.326 | 100.895 | 0 | 0 | 0
26670.86 | 0 | 233 | 5 | 0.094 | 0.1 | 0 | 0 | 0.05 | 0 | 1103.522 | 1.094 | 1562 | 216.326 | 100.895 | 0 | 0 | 0
26538.95 | 0 | 233 | 5 | 0.094 | 0.1 | 0 | 0 | 0.1 | 1 | 1103.522 | 1.005 | 1562 | 216.326 | 100.895 | 0 | 0 | 0
26697.24 | 0 | 233 | 5 | 0.094 | 0.1 | 0 | 0 | 0.05 | 0 | 1103.522 | 0.945 | 1562 | 216.326 | 100.895 | 0 | 0 | 0
26512.57 | 0 | 233 | 5 | 0.094 | 0.1 | 0 | 0 | 0.05 | 0 | 1103.522 | 1.094 | 1562 | 216.326 | 100.895 | 0 | 0 | 0
26591.72 | 0 | 233 | 5 | 0.094 | 0.1 | 0 | 0 | 0.23 | 1 | 1103.522 | 0.904 | 1562 | 216.326 | 100.895 | 0 | 0 | 0
19073.22 | 0 | 233 | 5 | 0.094 | 0.1 | 0 | 0 | 0.1 | 1 | 1103.522 | 1.108 | 1562 | 216.326 | 100.895 | 0 | 0 | 0
26697.24 | 0 | 233 | 5 | 0.094 | 0.1 | 0 | 0 | 0.05 | 0 | 1103.522 | 1.095 | 1562 | 216.326 | 100.895 | 0 | 0 | 0
14245.56 | 0 | 233 | 5 | 0.094 | 0.1 | 0 | 0 | 0.92 | 1 | 1103.522 | 0 | 1562 | 216.326 | 100.895 | 0 | 0 | 0
26512.57 | 0 | 233 | 5 | 0.094 | 0.1 | 0 | 0 | 0.05 | 0 | 1103.522 | 1.091 | 1562 | 216.326 | 100.895 | 0 | 0 | 0
26512.57 | 0 | 233 | 5 | 0.094 | 0.1 | 0 | 0 | 0.05 | 0 | 1103.522 | 1.098 | 1562 | 216.326 | 100.895 | 0 | 0 | 0
26697.24 | 0 | 233 | 5 | 0.094 | 0.1 | 0 | 0 | 0.05 | 0 | 1103.522 | 1.101 | 1562 | 216.326 | 100.895 | 0 | 0 | 0
26697.24 | 0 | 233 | 5 | 0.094 | 0.1 | 0 | 0 | 0.1 | 1 | 1103.522 | 1.089 | 1562 | 216.326 | 100.895 | 0 | 0 | 0
26538.95 | 0 | 233 | 5 | 0.094 | 0.1 | 0 | 0 | 0.25 | 1 | 1103.522 | 0.887 | 1562 | 216.326 | 100.895 | 0 | 0 | 0
26697.24 | 0 | 233 | 5 | 0.094 | 0.1 | 0 | 0 | 0.1 | 1 | 1103.522 | 0.888 | 1562 | 216.326 | 100.895 | 0 | 0 | 0
26538.95 | 0 | 233 | 5 | 0.094 | 0.1 | 0 | 0 | 0.11 | 1 | 1103.522 | 0.998 | 1562 | 216.326 | 100.895 | 0 | 0 | 0
25887.57 | 0 | 67 | 3 | 0.057 | 0.92 | 0 | 0 | 0.1 | 1 | 1178 | 0.986 | 1553.238 | 101.352 | 112.968 | 0 | 0 | 0
25862.92 | 0 | 67 | 3 | 0.057 | 0.92 | 0 | 0 | 0.05 | 0 | 1178 | 0.986 | 1553.238 | 101.352 | 112.968 | 0 | 0 | 0
25246.55 | 0 | 67 | 3 | 0.057 | 0.92 | 0 | 0 | 0.05 | 0 | 1178 | 0.984 | 1553.238 | 101.352 | 112.968 | 0 | 0 | 0
22509.86 | 0 | 67 | 3 | 0.057 | 0.92 | 0 | 0 | 0.09 | 1 | 1178 | 0.884 | 1553.238 | 101.352 | 112.968 | 0 | 0 | 0
20734.71 | 0 | 67 | 3 | 0.057 | 0.92 | 0 | 0 | 0.14 | 1 | 1178 | 0.99 | 1553.238 | 101.352 | 112.968 | 0 | 0 | 0
25862.92 | 0 | 67 | 3 | 0.057 | 0.92 | 0 | 0 | 0.09 | 1 | 1178 | 0.905 | 1553.238 | 101.352 | 112.968 | 0 | 0 | 0
25862.92 | 0 | 67 | 3 | 0.057 | 0.92 | 0 | 0 | 0.05 | 0 | 1178 | 0.885 | 1553.238 | 101.352 | 112.968 | 0 | 0 | 0
25764.3 | 0 | 67 | 3 | 0.057 | 0.92 | 0 | 0 | 0.09 | 1 | 1178 | 0.886 | 1553.238 | 101.352 | 112.968 | 0 | 0 | 0
25862.92 | 0 | 67 | 3 | 0.057 | 0.92 | 0 | 0 | 0.05 | 0 | 1178 | 0.992 | 1553.238 | 101.352 | 112.968 | 0 | 0 | 0
25862.92 | 0 | 67 | 3 | 0.057 | 0.92 | 0 | 0 | 0.05 | 0 | 1178 | 0.99 | 1553.238 | 101.352 | 112.968 | 0 | 0 | 0
25739.64 | 0 | 67 | 3 | 0.057 | 0.92 | 0 | 0 | 0.09 | 1 | 1178 | 0.893 | 1553.238 | 101.352 | 112.968 | 0 | 0 | 0
25739.64 | 0 | 67 | 3 | 0.057 | 0.92 | 0 | 0 | 0.05 | 0 | 1178 | 0.891 | 1553.238 | 101.352 | 112.968 | 0 | 0 | 0
25000 | 0 | 67 | 3 | 0.057 | 0.92 | 0 | 0 | 0.05 | 0 | 1178 | 0.889 | 1553.238 | 101.352 | 112.968 | 0 | 0 | 0
20759.37 | 0 | 67 | 3 | 0.057 | 0.92 | 0 | 0 | 0.09 | 1 | 1178 | 0.891 | 1553.238 | 101.352 | 112.968 | 0 | 0 | 0
23989.15 | 0 | 11 | 4 | 0.062 | 1.1 | 0 | 0 | 0.05 | 0 | 1177.989 | 1.185 | 1553.238 | 112.198 | 109.831 | 0 | 0 | 0
23989.15 | 0 | 11 | 4 | 0.062 | 1.1 | 0 | 0 | 0.05 | 0 | 1177.989 | 1.067 | 1553.238 | 112.198 | 109.831 | 0 | 0 | 0
25000 | 0 | 11 | 4 | 0.062 | 1.1 | 0 | 0 | 0.09 | 1 | 1177.989 | 0.977 | 1553.238 | 112.198 | 109.831 | 0 | 0 | 0
24753.45 | 0 | 11 | 4 | 0.062 | 1.1 | 0 | 0 | 0.09 | 1 | 1177.989 | 0.875 | 1553.238 | 112.198 | 109.831 | 0 | 0 | 0
23989.15 | 0 | 11 | 4 | 0.062 | 1.1 | 0 | 0 | 0.08 | 1 | 1177.989 | 0.876 | 1553.238 | 112.198 | 109.831 | 0 | 0 | 0
22509.86 | 0 | 11 | 4 | 0.062 | 1.1 | 0 | 0 | 0.05 | 0 | 1177.989 | 0.875 | 1553.238 | 112.198 | 109.831 | 0 | 0 | 0
25862.92 | 0 | 11 | 4 | 0.062 | 1.1 | 0 | 0 | 0.05 | 0 | 1177.989 | 0.874 | 1553.238 | 112.198 | 109.831 | 0 | 0 | 0
23989.15 | 0 | 11 | 4 | 0.062 | 1.1 | 0 | 0 | 0.09 | 1 | 1177.989 | 0.988 | 1553.238 | 112.198 | 109.831 | 0 | 0 | 0
23989.15 | 0 | 11 | 4 | 0.062 | 1.1 | 0 | 0 | 0.05 | 0 | 1177.989 | 1.086 | 1553.238 | 112.198 | 109.831 | 0 | 0 | 0
23989.15 | 0 | 11 | 4 | 0.062 | 1.1 | 0 | 0 | 0.05 | 0 | 1177.989 | 1.182 | 1553.238 | 112.198 | 109.831 | 0 | 0 | 0
25862.92 | 0 | 11 | 4 | 0.062 | 1.1 | 0 | 0 | 0.1 | 1 | 1177.989 | 0.976 | 1553.238 | 112.198 | 109.831 | 0 | 0 | 0
25862.92 | 0 | 11 | 4 | 0.062 | 1.1 | 0 | 0 | 0.08 | 1 | 1177.989 | 0.873 | 1553.238 | 112.198 | 109.831 | 0 | 0 | 0
25862.92 | 0 | 11 | 4 | 0.062 | 1.1 | 0 | 0 | 0.05 | 0 | 1177.989 | 0.873 | 1553.238 | 112.198 | 109.831 | 0 | 0 | 0
23989.15 | 0 | 11 | 4 | 0.062 | 1.1 | 0 | 0 | 0.08 | 1 | 1177.989 | 0.877 | 1553.238 | 112.198 | 109.831 | 0 | 0 | 0
22509.86 | 0 | 11 | 4 | 0.062 | 1.1 | 0 | 0 | 0.05 | 0 | 1177.989 | 0.874 | 1553.238 | 112.198 | 109.831 | 0 | 0 | 0
23989.15 | 0 | 11 | 4 | 0.062 | 1.1 | 0 | 0 | 0.09 | 1 | 1177.989 | 1.008 | 1553.238 | 112.198 | 109.831 | 0 | 0 | 0
18184.74 | 0 | 789 | 1 | 0.066 | 1.01 | 0 | 0 | 0.11 | 1 | 1020.526 | 0.902 | 1538 | 172.856 | 82.633 | 0 | 0 | 0
18184.74 | 0 | 789 | 1 | 0.066 | 1.01 | 0 | 0 | 0.1 | 1 | 1020.526 | 1.007 | 1538 | 172.856 | 82.633 | 0 | 0 | 0
18164.1 | 0 | 789 | 1 | 0.066 | 1.01 | 0 | 0 | 0.05 | 0 | 1020.526 | 1.109 | 1538 | 172.856 | 82.633 | 0 | 0 | 0
18164.1 | 0 | 789 | 1 | 0.066 | 1.01 | 0 | 0 | 0.05 | 0 | 1020.526 | 1.103 | 1538 | 172.856 | 82.633 | 0 | 0 | 0
18246.67 | 0 | 789 | 1 | 0.066 | 1.01 | 0 | 0 | 0.05 | 0 | 1020.526 | 1.005 | 1538 | 172.856 | 82.633 | 0 | 0 | 0
18164.1 | 0 | 789 | 1 | 0.066 | 1.01 | 0 | 0 | 0.05 | 0 | 1020.526 | 0.899 | 1538 | 172.856 | 82.633 | 0 | 0 | 0
18164.1 | 0 | 789 | 1 | 0.066 | 1.01 | 0 | 0 | 0.11 | 1 | 1020.526 | 0.899 | 1538 | 172.856 | 82.633 | 0 | 0 | 0
18246.67 | 0 | 789 | 1 | 0.066 | 1.01 | 0 | 0 | 0.05 | 0 | 1020.526 | 1.004 | 1538 | 172.856 | 82.633 | 0 | 0 | 0
18184.74 | 0 | 789 | 1 | 0.066 | 1.01 | 0 | 0 | 0.05 | 0 | 1020.526 | 0.898 | 1538 | 172.856 | 82.633 | 0 | 0 | 0
18246.67 | 0 | 789 | 1 | 0.066 | 1.01 | 0 | 0 | 0.05 | 0 | 1020.526 | 1.101 | 1538 | 172.856 | 82.633 | 0 | 0 | 0
10485.64 | 0 | 789 | 1 | 0.066 | 1.01 | 0 | 0 | 0.05 | 0 | 1020.526 | 1.099 | 1538 | 172.856 | 82.633 | 0 | 0 | 0
18184.74 | 0 | 789 | 1 | 0.066 | 1.01 | 0 | 0 | 0.05 | 0 | 1020.526 | 0.9 | 1538 | 172.856 | 82.633 | 0 | 0 | 0
18246.67 | 0 | 789 | 1 | 0.066 | 1.01 | 0 | 0 | 0.05 | 0 | 1020.526 | 1.102 | 1538 | 172.856 | 82.633 | 0 | 0 | 0
18226.03 | 0 | 789 | 1 | 0.066 | 1.01 | 0 | 0 | 0.05 | 0 | 1020.526 | 0.997 | 1538 | 172.856 | 82.633 | 0 | 0 | 0
18246.67 | 0 | 789 | 1 | 0.066 | 1.01 | 0 | 0 | 0.05 | 0 | 1020.526 | 0.998 | 1538 | 172.856 | 82.633 | 0 | 0 | 0
18246.67 | 0 | 789 | 1 | 0.066 | 1.01 | 0 | 0 | 0.1 | 1 | 1020.526 | 1.003 | 1538 | 172.856 | 82.633 | 0 | 0 | 0
18246.67 | 0 | 789 | 1 | 0.066 | 1.01 | 0 | 0 | 0.1 | 1 | 1020.526 | 0.893 | 1538 | 172.856 | 82.633 | 0 | 0 | 0
18246.67 | 0 | 789 | 1 | 0.066 | 1.01 | 0 | 0 | 0.05 | 0 | 1020.526 | 0.896 | 1538 | 172.856 | 82.633 | 0 | 0 | 0
18246.67 | 0 | 789 | 1 | 0.066 | 1.01 | 0 | 0 | 0.05 | 0 | 1020.526 | 0.897 | 1538 | 172.856 | 82.633 | 0 | 0 | 0
18226.03 | 0 | 789 | 1 | 0.066 | 1.01 | 0 | 0 | 0.41 | 1 | 1020.526 | 0.491 | 1538 | 172.856 | 82.633 | 0 | 0 | 0
22756.41 | 0 | 479 | 2 | 0.06 | 0.97 | 0 | 0 | 0.09 | 1 | 1177.98 | 0.986 | 1553.238 | 120.001 | 107.804 | 0 | 0 | 0
23249.51 | 0 | 479 | 2 | 0.06 | 0.97 | 0 | 0 | 0.05 | 0 | 1177.98 | 1.073 | 1553.238 | 120.001 | 107.804 | 0 | 0 | 0
20759.37 | 0 | 479 | 2 | 0.06 | 0.97 | 0 | 0 | 0.05 | 0 | 1177.98 | 1.087 | 1553.238 | 120.001 | 107.804 | 0 | 0 | 0
25000 | 0 | 479 | 2 | 0.06 | 0.97 | 0 | 0 | 0.05 | 0 | 1177.98 | 1.086 | 1553.238 | 120.001 | 107.804 | 0 | 0 | 0
22238.66 | 0 | 479 | 2 | 0.06 | 0.97 | 0 | 0 | 0.08 | 1 | 1177.98 | 0.986 | 1553.238 | 120.001 | 107.804 | 0 | 0 | 0
22731.76 | 0 | 479 | 2 | 0.06 | 0.97 | 0 | 0 | 0.05 | 0 | 1177.98 | 0.985 | 1553.238 | 120.001 | 107.804 | 0 | 0 | 0
22781.07 | 0 | 479 | 2 | 0.06 | 0.97 | 0 | 0 | 0.05 | 0 | 1177.98 | 0.985 | 1553.238 | 120.001 | 107.804 | 0 | 0 | 0
22509.86 | 0 | 479 | 2 | 0.06 | 0.97 | 0 | 0 | 0.05 | 0 | 1177.98 | 0.969 | 1553.238 | 120.001 | 107.804 | 0 | 0 | 0
25000 | 0 | 479 | 2 | 0.06 | 0.97 | 0 | 0 | 0.05 | 0 | 1177.98 | 1.074 | 1553.238 | 120.001 | 107.804 | 0 | 0 | 0
20759.37 | 0 | 479 | 2 | 0.06 | 0.97 | 0 | 0 | 0.08 | 1 | 1177.98 | 1.039 | 1553.238 | 120.001 | 107.804 | 0 | 0 | 0
25000 | 0 | 479 | 2 | 0.06 | 0.97 | 0 | 0 | 0.05 | 0 | 1177.98 | 0.961 | 1553.238 | 120.001 | 107.804 | 0 | 0 | 0
22756.41 | 0 | 479 | 2 | 0.06 | 0.97 | 0 | 0 | 0.05 | 0 | 1177.98 | 0.972 | 1553.238 | 120.001 | 107.804 | 0 | 0 | 0
22238.66 | 0 | 479 | 2 | 0.06 | 0.97 | 0 | 0 | 0.08 | 1 | 1177.98 | 0.972 | 1553.238 | 120.001 | 107.804 | 0 | 0 | 0
22238.66 | 0 | 479 | 2 | 0.06 | 0.97 | 0 | 0 | 0.05 | 0 | 1177.98 | 1.071 | 1553.238 | 120.001 | 107.804 | 0 | 0 | 0
22756.41 | 0 | 479 | 2 | 0.06 | 0.97 | 0 | 0 | 0.05 | 0 | 1177.98 | 0.971 | 1553.238 | 120.001 | 107.804 | 0 | 0 | 0
22509.86 | 0 | 479 | 2 | 0.06 | 0.97 | 0 | 0 | 0.05 | 0 | 1177.98 | 0.972 | 1553.238 | 120.001 | 107.804 | 0 | 0 | 0
20488.17 | 0 | 479 | 2 | 0.06 | 0.97 | 0 | 0 | 0.05 | 0 | 1177.98 | 0.967 | 1553.238 | 120.001 | 107.804 | 0 | 0 | 0
25493.1 | 0 | 763 | 4 | 0.054 | 0.94 | 0 | 0 | 0.12 | 1 | 1178 | 0.95 | 1553.238 | 93.242 | 108.064 | 0 | 0 | 0
25493.1 | 0 | 763 | 4 | 0.054 | 0.94 | 0 | 0 | 0.05 | 0 | 1178 | 1.055 | 1553.238 | 93.242 | 108.064 | 0 | 0 | 0
25493.1 | 0 | 763 | 4 | 0.054 | 0.94 | 0 | 0 | 0.05 | 0 | 1178 | 1.1 | 1553.238 | 93.242 | 108.064 | 0 | 0 | 0
19058.19 | 0 | 763 | 4 | 0.054 | 0.94 | 0 | 0 | 0.08 | 1 | 1178 | 0.924 | 1553.238 | 93.242 | 108.064 | 0 | 0 | 0
16543.39 | 0 | 763 | 4 | 0.054 | 0.94 | 0 | 0 | 0.05 | 0 | 1178 | 0.96 | 1553.238 | 93.242 | 108.064 | 0 | 0 | 0
16543.39 | 0 | 763 | 4 | 0.054 | 0.94 | 0 | 0 | 0.05 | 0 | 1178 | 0.96 | 1553.238 | 93.242 | 108.064 | 0 | 0 | 0
20759.37 | 0 | 763 | 4 | 0.054 | 0.94 | 0 | 0 | 0.08 | 1 | 1178 | 0.96 | 1553.238 | 93.242 | 108.064 | 0 | 0 | 0
25493.1 | 0 | 763 | 4 | 0.054 | 0.94 | 0 | 0 | 0.05 | 0 | 1178 | 1.055 | 1553.238 | 93.242 | 108.064 | 0 | 0 | 0
25493.1 | 0 | 763 | 4 | 0.054 | 0.94 | 0 | 0 | 0.05 | 0 | 1178 | 1.055 | 1553.238 | 93.242 | 108.064 | 0 | 0 | 0
16543.39 | 0 | 763 | 4 | 0.054 | 0.94 | 0 | 0 | 0.05 | 0 | 1178 | 0.995 | 1553.238 | 93.242 | 108.064 | 0 | 0 | 0
21992.11 | 0 | 763 | 4 | 0.054 | 0.94 | 0 | 0 | 0.05 | 0 | 1178 | 0.997 | 1553.238 | 93.242 | 108.064 | 0 | 0 | 0
25493.1 | 0 | 763 | 4 | 0.054 | 0.94 | 0 | 0 | 0.07 | 1 | 1178 | 0.974 | 1553.238 | 93.242 | 108.064 | 0 | 0 | 0
25493.1 | 0 | 763 | 4 | 0.054 | 0.94 | 0 | 0 | 0.05 | 0 | 1178 | 1.107 | 1553.238 | 93.242 | 108.064 | 0 | 0 | 0
25493.1 | 0 | 763 | 4 | 0.054 | 0.94 | 0 | 0 | 0.05 | 0 | 1178 | 1.102 | 1553.238 | 93.242 | 108.064 | 0 | 0 | 0
16568.05 | 0 | 763 | 4 | 0.054 | 0.94 | 0 | 0 | 0.05 | 0 | 1178 | 0.98 | 1553.238 | 93.242 | 108.064 | 0 | 0 | 0
19058.19 | 0 | 763 | 4 | 0.054 | 0.94 | 0 | 0 | 0.08 | 1 | 1178 | 1.004 | 1553.238 | 93.242 | 108.064 | 0 | 0 | 0
11744.74 | 0 | 176 | 1 | 0.061 | 0.9 | 0.28 | 0 | 0.05 | 0 | 1092.103 | 0.903 | 1553.798 | 230.508 | 125.035 | 0 | 0 | 0
11806.67 | 0 | 176 | 1 | 0.061 | 0.9 | 0.28 | 0 | 0.05 | 0 | 1092.103 | 1.214 | 1553.798 | 230.508 | 125.035 | 0 | 0 | 0
11744.74 | 0 | 176 | 1 | 0.061 | 0.9 | 0.28 | 0 | 0.05 | 0 | 1092.103 | 1.111 | 1553.798 | 230.508 | 125.035 | 0 | 0 | 0
11765.38 | 0 | 176 | 1 | 0.061 | 0.9 | 0.28 | 0 | 0.05 | 0 | 1092.103 | 1.109 | 1553.798 | 230.508 | 125.035 | 0 | 0 | 0
11765.38 | 0 | 176 | 1 | 0.061 | 0.9 | 0.28 | 0 | 0.05 | 0 | 1092.103 | 1.11 | 1553.798 | 230.508 | 125.035 | 0 | 0 | 0
11744.74 | 0 | 176 | 1 | 0.061 | 0.9 | 0.28 | 0 | 0.05 | 0 | 1092.103 | 1.108 | 1553.798 | 230.508 | 125.035 | 0 | 0 | 0
11765.38 | 0 | 176 | 1 | 0.061 | 0.9 | 0.28 | 0 | 0.05 | 0 | 1092.103 | 1.111 | 1553.798 | 230.508 | 125.035 | 0 | 0 | 0
11724.1 | 0 | 176 | 1 | 0.061 | 0.9 | 0.28 | 0 | 0.05 | 0 | 1092.103 | 1.111 | 1553.798 | 230.508 | 125.035 | 0 | 0 | 0
11744.74 | 0 | 176 | 1 | 0.061 | 0.9 | 0.28 | 0 | 0.05 | 0 | 1092.103 | 1.007 | 1553.798 | 230.508 | 125.035 | 0 | 0 | 0
11744.74 | 0 | 176 | 1 | 0.061 | 0.9 | 0.28 | 0 | 0.05 | 0 | 1092.103 | 1.012 | 1553.798 | 230.508 | 125.035 | 0 | 0 | 0
11703.46 | 0 | 176 | 1 | 0.061 | 0.9 | 0.28 | 0 | 0.05 | 0 | 1092.103 | 1.009 | 1553.798 | 230.508 | 125.035 | 0 | 0 | 0
11786.03 | 0 | 176 | 1 | 0.061 | 0.9 | 0.28 | 0 | 0.05 | 0 | 1092.103 | 1.008 | 1553.798 | 230.508 | 125.035 | 0 | 0 | 0
11744.74 | 0 | 176 | 1 | 0.061 | 0.9 | 0.28 | 0 | 0.05 | 0 | 1092.103 | 1.003 | 1553.798 | 230.508 | 125.035 | 0 | 0 | 0
11765.38 | 0 | 176 | 1 | 0.061 | 0.9 | 0.28 | 0 | 0.05 | 0 | 1092.103 | 0.902 | 1553.798 | 230.508 | 125.035 | 0 | 0 | 0
11724.1 | 0 | 176 | 1 | 0.061 | 0.9 | 0.28 | 0 | 0.05 | 0 | 1092.103 | 0.899 | 1553.798 | 230.508 | 125.035 | 0 | 0 | 0
11600.26 | 0 | 176 | 1 | 0.061 | 0.9 | 0.28 | 0 | 0.05 | 0 | 1092.103 | 0.491 | 1553.798 | 230.508 | 125.035 | 0 | 0 | 0
11476.41 | 0 | 176 | 1 | 0.061 | 0.9 | 0.28 | 0 | 0.05 | 0 | 1092.103 | 0.706 | 1553.798 | 230.508 | 125.035 | 0 | 0 | 0
11786.03 | 0 | 176 | 2 | 0.061 | 0.9 | 0.28 | 0 | 0.05 | 0 | 1092.103 | 1.195 | 1553.798 | 230.508 | 125.035 | 0 | 0 | 0
11786.03 | 0 | 176 | 2 | 0.061 | 0.9 | 0.28 | 0 | 0.05 | 0 | 1092.103 | 1.192 | 1553.798 | 230.508 | 125.035 | 0 | 0 | 0
11765.38 | 0 | 176 | 2 | 0.061 | 0.9 | 0.28 | 0 | 0.05 | 0 | 1092.103 | 1.093 | 1553.798 | 230.508 | 125.035 | 0 | 0 | 0
11558.97 | 0 | 176 | 2 | 0.061 | 0.9 | 0.28 | 0 | 0.05 | 0 | 1092.103 | 1.093 | 1553.798 | 230.508 | 125.035 | 0 | 0 | 0
19732.82 | 0 | 176 | 2 | 0.061 | 0.9 | 0.28 | 0 | 0.05 | 0 | 1092.103 | 1.092 | 1553.798 | 230.508 | 125.035 | 0 | 0 | 0
11538.33 | 0 | 176 | 2 | 0.061 | 0.9 | 0.28 | 0 | 0.05 | 0 | 1092.103 | 1.092 | 1553.798 | 230.508 | 125.035 | 0 | 0 | 0
11765.38 | 0 | 176 | 2 | 0.061 | 0.9 | 0.28 | 0 | 0.05 | 0 | 1092.103 | 1.094 | 1553.798 | 230.508 | 125.035 | 0 | 0 | 0
11765.38 | 0 | 176 | 2 | 0.061 | 0.9 | 0.28 | 0 | 0.05 | 0 | 1092.103 | 0.993 | 1553.798 | 230.508 | 125.035 | 0 | 0 | 0
11724.1 | 0 | 176 | 2 | 0.061 | 0.9 | 0.28 | 0 | 0.05 | 0 | 1092.103 | 0.994 | 1553.798 | 230.508 | 125.035 | 0 | 0 | 0
11786.03 | 0 | 176 | 2 | 0.061 | 0.9 | 0.28 | 0 | 0.05 | 0 | 1092.103 | 0.994 | 1553.798 | 230.508 | 125.035 | 0 | 0 | 0
11786.03 | 0 | 176 | 2 | 0.061 | 0.9 | 0.28 | 0 | 0.05 | 0 | 1092.103 | 0.992 | 1553.798 | 230.508 | 125.035 | 0 | 0 | 0
11786.03 | 0 | 176 | 2 | 0.061 | 0.9 | 0.28 | 0 | 0.05 | 0 | 1092.103 | 0.99 | 1553.798 | 230.508 | 125.035 | 0 | 0 | 0
11765.38 | 0 | 176 | 2 | 0.061 | 0.9 | 0.28 | 0 | 0.05 | 0 | 1092.103 | 0.89 | 1553.798 | 230.508 | 125.035 | 0 | 0 | 0
11765.38 | 0 | 176 | 2 | 0.061 | 0.9 | 0.28 | 0 | 0.05 | 0 | 1092.103 | 0.89 | 1553.798 | 230.508 | 125.035 | 0 | 0 | 0
11744.74 | 0 | 176 | 2 | 0.061 | 0.9 | 0.28 | 0 | 0.05 | 0 | 1092.103 | 0.891 | 1553.798 | 230.508 | 125.035 | 0 | 0 | 0
11786.03 | 0 | 176 | 2 | 0.061 | 0.9 | 0.28 | 0 | 0.05 | 0 | 1092.103 | 0.491 | 1553.798 | 230.508 | 125.035 | 0 | 0 | 0
17820.3 | 0 | 130 | 1 | 0.043 | 0 | 0.23 | 0 | 0.05 | 0 | 2 | 0.909 | 1554.659 | 0 | 0 | 0 | 0 | 0
9943.49 | 0 | 130 | 1 | 0.043 | 0 | 0.23 | 0 | 0.05 | 0 | 2 | 0.133 | 1554.659 | 0 | 0 | 0 | 0 | 0
20452.4 | 0 | 130 | 1 | 0.043 | 0 | 0.23 | 0 | 0.05 | 0 | 2 | 0.415 | 1554.659 | 0 | 0 | 0 | 0 | 0
20510.89 | 0 | 130 | 1 | 0.043 | 0 | 0.23 | 0 | 0.05 | 0 | 2 | 1.011 | 1554.659 | 0 | 0 | 0 | 0 | 0
20452.4 | 0 | 130 | 1 | 0.043 | 0 | 0.23 | 0 | 0.05 | 0 | 2 | 1.011 | 1554.659 | 0 | 0 | 0 | 0 | 0
16708.96 | 0 | 130 | 1 | 0.043 | 0 | 0.23 | 0 | 0.05 | 0 | 2 | 1.118 | 1554.659 | 0 | 0 | 0 | 0 | 0
20432.9 | 0 | 130 | 1 | 0.043 | 0 | 0.23 | 0 | 0.05 | 0 | 2 | 1.012 | 1554.659 | 0 | 0 | 0 | 0 | 0
20491.39 | 0 | 130 | 1 | 0.043 | 0 | 0.23 | 0 | 0.05 | 0 | 2 | 1.015 | 1554.659 | 0 | 0 | 0 | 0 | 0
11093.82 | 0 | 130 | 1 | 0.043 | 0 | 0.23 | 0 | 0.05 | 0 | 2 | 0.913 | 1554.659 | 0 | 0 | 0 | 0 | 0
17820.3 | 0 | 130 | 1 | 0.043 | 0 | 0.23 | 0 | 0.05 | 0 | 2 | 0.899 | 1554.659 | 0 | 0 | 0 | 0 | 0
11093.82 | 0 | 130 | 1 | 0.043 | 0 | 0.23 | 0 | 0.05 | 0 | 2 | 0.304 | 1554.659 | 0 | 0 | 0 | 0 | 0
11093.82 | 0 | 130 | 1 | 0.043 | 0 | 0.23 | 0 | 0.05 | 0 | 2 | 0.508 | 1554.659 | 0 | 0 | 0 | 0 | 0
20471.89 | 0 | 130 | 1 | 0.043 | 0 | 0.23 | 0 | 0.05 | 0 | 2 | 0.102 | 1554.659 | 0 | 0 | 0 | 0 | 0
20471.89 | 0 | 130 | 1 | 0.043 | 0 | 0.23 | 0 | 0.05 | 0 | 2 | 0.103 | 1554.659 | 0 | 0 | 0 | 0 | 0
19984.47 | 0 | 130 | 1 | 0.043 | 0 | 0.23 | 0 | 0.05 | 0 | 2 | 0.454 | 1554.659 | 0 | 0 | 0 | 0 | 0
20471.89 | 0 | 130 | 1 | 0.043 | 0 | 0.23 | 0 | 0.05 | 0 | 2 | 1.011 | 1554.659 | 0 | 0 | 0 | 0 | 0
11074.32 | 0 | 130 | 1 | 0.043 | 0 | 0.23 | 0 | 0.05 | 0 | 2 | 0.907 | 1554.659 | 0 | 0 | 0 | 0 | 0
24802.76 | 0 | 71 | 6 | 0.067 | 0.79 | 0.28 | 0 | 0.05 | 0 | 1037.885 | 0.782 | 1554.875 | 286.44 | 136.284 | 0 | 0 | 0
24013.81 | 0 | 71 | 6 | 0.067 | 0.79 | 0.28 | 0 | 0.05 | 0 | 1037.885 | 0.885 | 1554.875 | 286.44 | 136.284 | 0 | 0 | 0
18786.98 | 0 | 71 | 6 | 0.067 | 0.79 | 0.28 | 0 | 0.05 | 0 | 1037.885 | 0.883 | 1554.875 | 286.44 | 136.284 | 0 | 0 | 0
24506.9 | 0 | 71 | 6 | 0.067 | 0.79 | 0.28 | 0 | 0.05 | 0 | 1037.885 | 0.885 | 1554.875 | 286.44 | 136.284 | 0 | 0 | 0
24556.21 | 0 | 71 | 6 | 0.067 | 0.79 | 0.28 | 0 | 0.05 | 0 | 1037.885 | 0.883 | 1554.875 | 286.44 | 136.284 | 0 | 0 | 0
24531.56 | 0 | 71 | 6 | 0.067 | 0.79 | 0.28 | 0 | 0.05 | 0 | 1037.885 | 0.885 | 1554.875 | 286.44 | 136.284 | 0 | 0 | 0
24531.56 | 0 | 71 | 6 | 0.067 | 0.79 | 0.28 | 0 | 0.05 | 0 | 1037.885 | 0.885 | 1554.875 | 286.44 | 136.284 | 0 | 0 | 0
24531.56 | 1 | 71 | 6 | 0.067 | 0.79 | 0.28 | 0 | 0.05 | 0 | 1037.885 | 0.886 | 1554.875 | 286.44 | 136.284 | 0 | 0 | 1
24556.21 | 0 | 71 | 7 | 0.067 | 0.79 | 0.28 | 0 | 0.05 | 0 | 1037.885 | 0.891 | 1554.875 | 286.44 | 136.284 | 0 | 0 | 0
24038.46 | 0 | 71 | 7 | 0.067 | 0.79 | 0.28 | 0 | 0.05 | 0 | 1037.885 | 0.892 | 1554.875 | 286.44 | 136.284 | 0 | 0 | 0
18786.98 | 0 | 71 | 7 | 0.067 | 0.79 | 0.28 | 0 | 0.05 | 0 | 1037.885 | 0.893 | 1554.875 | 286.44 | 136.284 | 0 | 0 | 0
25912.23 | 0 | 71 | 7 | 0.067 | 0.79 | 0.28 | 0 | 0.05 | 0 | 1037.885 | 0.895 | 1554.875 | 286.44 | 136.284 | 0 | 0 | 0
25764.3 | 0 | 71 | 7 | 0.067 | 0.79 | 0.28 | 0 | 0.05 | 0 | 1037.885 | 0.894 | 1554.875 | 286.44 | 136.284 | 0 | 0 | 0
24531.56 | 0 | 71 | 7 | 0.067 | 0.79 | 0.28 | 0 | 0.05 | 0 | 1037.885 | 0.894 | 1554.875 | 286.44 | 136.284 | 0 | 0 | 0
24556.21 | 0 | 71 | 7 | 0.067 | 0.79 | 0.28 | 0 | 0.05 | 0 | 1037.885 | 0.896 | 1554.875 | 286.44 | 136.284 | 0 | 0 | 0
24556.21 | 1 | 71 | 7 | 0.067 | 0.79 | 0.28 | 0 | 0.05 | 0 | 1037.885 | 0.896 | 1554.875 | 286.44 | 136.284 | 0 | 0 | 1
20950.64 | 0 | 190 | 2 | 0.067 | 0 | 0.25 | 0 | 0.05 | 0 | 2 | 0.888 | 1554.964 | 0 | 0 | 0 | 0 | 0
11414.49 | 0 | 190 | 2 | 0.067 | 0 | 0.25 | 0 | 0.05 | 0 | 2 | 0.893 | 1554.964 | 0 | 0 | 0 | 0 | 0
11414.49 | 0 | 190 | 1 | 0.067 | 0 | 0.25 | 0 | 0.05 | 0 | 2 | 0.887 | 1554.964 | 0 | 0 | 0 | 0 | 0
20930 | 0 | 190 | 1 | 0.067 | 0 | 0.25 | 0 | 0.05 | 0 | 2 | 1.137 | 1554.964 | 0 | 0 | 0 | 0 | 0
20971.28 | 0 | 190 | 1 | 0.067 | 0 | 0.25 | 0 | 0.05 | 0 | 2 | 1.111 | 1554.964 | 0 | 0 | 0 | 0 | 0
20991.92 | 0 | 190 | 1 | 0.067 | 0 | 0.25 | 0 | 0.05 | 0 | 2 | 1.102 | 1554.964 | 0 | 0 | 0 | 0 | 0
20971.28 | 0 | 190 | 1 | 0.067 | 0 | 0.25 | 0 | 0.05 | 0 | 2 | 1.001 | 1554.964 | 0 | 0 | 0 | 0 | 0
20971.28 | 0 | 190 | 1 | 0.067 | 0 | 0.25 | 0 | 0.05 | 0 | 2 | 0.988 | 1554.964 | 0 | 0 | 0 | 0 | 0
20950.64 | 0 | 190 | 1 | 0.067 | 0 | 0.25 | 0 | 0.05 | 0 | 2 | 0.88 | 1554.964 | 0 | 0 | 0 | 0 | 0
20971.28 | 0 | 190 | 1 | 0.067 | 0 | 0.25 | 0 | 0.05 | 0 | 2 | 0.884 | 1554.964 | 0 | 0 | 0 | 0 | 0
20971.28 | 0 | 190 | 1 | 0.067 | 0 | 0.25 | 0 | 0.05 | 0 | 2 | 0.883 | 1554.964 | 0 | 0 | 0 | 0 | 0
20971.28 | 0 | 190 | 1 | 0.067 | 0 | 0.25 | 0 | 0.05 | 0 | 2 | 0.528 | 1554.964 | 0 | 0 | 0 | 0 | 0
20930 | 0 | 190 | 2 | 0.067 | 0 | 0.25 | 0 | 0.05 | 0 | 2 | 0.884 | 1554.964 | 0 | 0 | 0 | 0 | 0
20971.28 | 0 | 190 | 2 | 0.067 | 0 | 0.25 | 0 | 0.05 | 0 | 2 | 0.993 | 1554.964 | 0 | 0 | 0 | 0 | 0
20971.28 | 0 | 190 | 2 | 0.067 | 0 | 0.25 | 0 | 0.05 | 0 | 2 | 0.988 | 1554.964 | 0 | 0 | 0 | 0 | 0
20971.28 | 0 | 190 | 2 | 0.067 | 0 | 0.25 | 0 | 0.05 | 0 | 2 | 0.993 | 1554.964 | 0 | 0 | 0 | 0 | 0
20971.28 | 0 | 190 | 2 | 0.067 | 0 | 0.25 | 0 | 0.05 | 0 | 2 | 0.889 | 1554.964 | 0 | 0 | 0 | 0 | 0
20950.64 | 0 | 190 | 2 | 0.067 | 0 | 0.25 | 0 | 0.05 | 0 | 2 | 0.889 | 1554.964 | 0 | 0 | 0 | 0 | 0
20950.64 | 0 | 190 | 2 | 0.067 | 0 | 0.25 | 0 | 0.05 | 0 | 2 | 0.886 | 1554.964 | 0 | 0 | 0 | 0 | 0
22103.3 | 0 | 65 | 2 | 0.044 | 0.9 | 0 | 0 | 0.05 | 0 | 1805.109 | 0 | 1557.245 | 287.293 | 106.196 | 0 | 0 | 0
22079.41 | 0 | 65 | 2 | 0.044 | 0.9 | 0 | 0 | 0.05 | 0 | 1805.109 | 0 | 1557.245 | 287.293 | 106.196 | 0 | 0 | 0
25138.03 | 0 | 65 | 2 | 0.044 | 0.9 | 0 | 0 | 0.05 | 0 | 1805.109 | 0.898 | 1557.245 | 287.293 | 106.196 | 0 | 0 | 0
22605.11 | 0 | 65 | 2 | 0.044 | 0.9 | 0 | 0 | 0.05 | 0 | 1805.109 | 1.01 | 1557.245 | 287.293 | 106.196 | 0 | 0 | 0
25114.13 | 0 | 65 | 2 | 0.044 | 0.9 | 0 | 0 | 0.05 | 0 | 1805.109 | 1.009 | 1557.245 | 287.293 | 106.196 | 0 | 0 | 0
22103.3 | 0 | 65 | 2 | 0.044 | 0.9 | 0 | 0 | 0.05 | 0 | 1805.109 | 1.009 | 1557.245 | 287.293 | 106.196 | 0 | 0 | 0
22557.32 | 0 | 65 | 2 | 0.044 | 0.9 | 0 | 0 | 0.05 | 0 | 1805.109 | 1.029 | 1557.245 | 287.293 | 106.196 | 0 | 0 | 0
23059.12 | 0 | 65 | 2 | 0.044 | 0.9 | 0 | 0 | 0.05 | 0 | 1805.109 | 1.028 | 1557.245 | 287.293 | 106.196 | 0 | 0 | 0
22103.3 | 0 | 65 | 2 | 0.044 | 0.9 | 0 | 0 | 0.05 | 0 | 1805.109 | 0 | 1557.245 | 287.293 | 106.196 | 0 | 0 | 0
22103.3 | 0 | 65 | 2 | 0.044 | 0.9 | 0 | 0 | 0.05 | 0 | 1805.109 | 0 | 1557.245 | 287.293 | 106.196 | 0 | 0 | 0
22055.51 | 0 | 65 | 2 | 0.044 | 0.9 | 0 | 0 | 0.05 | 0 | 1805.109 | 0.141 | 1557.245 | 287.293 | 106.196 | 0 | 0 | 0
25066.34 | 0 | 65 | 2 | 0.044 | 0.9 | 0 | 0 | 0.05 | 0 | 1805.109 | 1 | 1557.245 | 287.293 | 106.196 | 0 | 0 | 0
24946.86 | 0 | 65 | 2 | 0.044 | 0.9 | 0 | 0 | 0.05 | 0 | 1805.109 | 1.001 | 1557.245 | 287.293 | 106.196 | 0 | 0 | 0
22079.41 | 0 | 65 | 2 | 0.044 | 0.9 | 0 | 0 | 0.05 | 0 | 1805.109 | 1 | 1557.245 | 287.293 | 106.196 | 0 | 0 | 0
23991.05 | 0 | 65 | 2 | 0.044 | 0.9 | 0 | 0 | 0.05 | 0 | 1805.109 | 0.999 | 1557.245 | 287.293 | 106.196 | 0 | 0 | 0
23083.02 | 0 | 65 | 2 | 0.044 | 0.9 | 0 | 0 | 0.05 | 0 | 1805.109 | 0.998 | 1557.245 | 287.293 | 106.196 | 0 | 0 | 0
20512.82 | 0 | 508 | 2 | 0.053 | 0.91 | 0.25 | 0 | 0.05 | 0 | 2 | 1.096 | 1553.249 | 0 | 0 | 0 | 0 | 0
20512.82 | 0 | 508 | 2 | 0.053 | 0.91 | 0.25 | 0 | 0.05 | 0 | 2 | 1.088 | 1553.249 | 0 | 0 | 0 | 0 | 0
21523.67 | 0 | 508 | 2 | 0.053 | 0.91 | 0.25 | 0 | 0.05 | 0 | 2 | 1.092 | 1553.249 | 0 | 0 | 0 | 0 | 0
21548.32 | 0 | 508 | 2 | 0.053 | 0.91 | 0.25 | 0 | 0.05 | 0 | 2 | 1.09 | 1553.249 | 0 | 0 | 0 | 0 | 0
12771.2 | 0 | 508 | 2 | 0.053 | 0.91 | 0.25 | 0 | 0.05 | 0 | 2 | 1.04 | 1553.249 | 0 | 0 | 0 | 0 | 0
12746.55 | 0 | 508 | 2 | 0.053 | 0.91 | 0.25 | 0 | 0.05 | 0 | 2 | 1.043 | 1553.249 | 0 | 0 | 0 | 0 | 0
24013.81 | 0 | 508 | 2 | 0.053 | 0.91 | 0.25 | 0 | 0.05 | 0 | 2 | 1.002 | 1553.249 | 0 | 0 | 0 | 0 | 0
24038.46 | 0 | 508 | 2 | 0.053 | 0.91 | 0.25 | 0 | 0.05 | 0 | 2 | 0.908 | 1553.249 | 0 | 0 | 0 | 0 | 0
24013.81 | 0 | 508 | 2 | 0.053 | 0.91 | 0.25 | 0 | 0.05 | 0 | 2 | 0.908 | 1553.249 | 0 | 0 | 0 | 0 | 0
20512.82 | 0 | 508 | 2 | 0.053 | 0.91 | 0.25 | 0 | 0.05 | 0 | 2 | 1.104 | 1553.249 | 0 | 0 | 0 | 0 | 0
22534.52 | 0 | 508 | 2 | 0.053 | 0.91 | 0.25 | 0 | 0.05 | 0 | 2 | 1.099 | 1553.249 | 0 | 0 | 0 | 0 | 0
21030.57 | 0 | 508 | 2 | 0.053 | 0.91 | 0.25 | 0 | 0.05 | 0 | 2 | 1.098 | 1553.249 | 0 | 0 | 0 | 0 | 0
12771.2 | 0 | 508 | 2 | 0.053 | 0.91 | 0.25 | 0 | 0.05 | 0 | 2 | 1.093 | 1553.249 | 0 | 0 | 0 | 0 | 0
12771.2 | 0 | 508 | 2 | 0.053 | 0.91 | 0.25 | 0 | 0.05 | 0 | 2 | 1.044 | 1553.249 | 0 | 0 | 0 | 0 | 0
12771.2 | 0 | 508 | 2 | 0.053 | 0.91 | 0.25 | 0 | 0.05 | 0 | 2 | 1.047 | 1553.249 | 0 | 0 | 0 | 0 | 0
24038.46 | 0 | 508 | 2 | 0.053 | 0.91 | 0.25 | 0 | 0.05 | 0 | 2 | 1.008 | 1553.249 | 0 | 0 | 0 | 0 | 0
24038.46 | 0 | 508 | 2 | 0.053 | 0.91 | 0.25 | 0 | 0.05 | 0 | 2 | 0.907 | 1553.249 | 0 | 0 | 0 | 0 | 0
24013.81 | 0 | 508 | 2 | 0.053 | 0.91 | 0.25 | 0 | 0.05 | 0 | 2 | 0.907 | 1553.249 | 0 | 0 | 0 | 0 | 0
20950.64 | 0 | 384 | 3 | 0.07 | 0.7 | 0.25 | 0 | 0.05 | 0 | 1077.159 | 0.688 | 1548.812 | 129.565 | 93.471 | 0 | 0 | 0
20971.28 | 0 | 384 | 3 | 0.07 | 0.7 | 0.25 | 0 | 0.05 | 0 | 1077.159 | 0.94 | 1548.812 | 129.565 | 93.471 | 0 | 0 | 0
20930 | 0 | 384 | 3 | 0.07 | 0.7 | 0.25 | 0 | 0.05 | 0 | 1077.159 | 0.992 | 1548.812 | 129.565 | 93.471 | 0 | 0 | 0
11724.1 | 0 | 384 | 3 | 0.07 | 0.7 | 0.25 | 0 | 0.05 | 0 | 1077.159 | 0.993 | 1548.812 | 129.565 | 93.471 | 0 | 0 | 0
20971.28 | 0 | 384 | 3 | 0.07 | 0.7 | 0.25 | 0 | 0.05 | 0 | 1077.159 | 0.994 | 1548.812 | 129.565 | 93.471 | 0 | 0 | 0
20971.28 | 0 | 384 | 3 | 0.07 | 0.7 | 0.25 | 0 | 0.05 | 0 | 1077.159 | 0.993 | 1548.812 | 129.565 | 93.471 | 0 | 0 | 0
20971.28 | 0 | 384 | 3 | 0.07 | 0.7 | 0.25 | 0 | 0.05 | 0 | 1077.159 | 0.942 | 1548.812 | 129.565 | 93.471 | 0 | 0 | 0
20950.64 | 0 | 384 | 3 | 0.07 | 0.7 | 0.25 | 0 | 0.05 | 0 | 1077.159 | 0.944 | 1548.812 | 129.565 | 93.471 | 0 | 0 | 0
20950.64 | 0 | 384 | 3 | 0.07 | 0.7 | 0.25 | 0 | 0.05 | 0 | 1077.159 | 0.995 | 1548.812 | 129.565 | 93.471 | 0 | 0 | 0
18040.26 | 0 | 384 | 3 | 0.07 | 0.7 | 0.25 | 0 | 0.05 | 0 | 1077.159 | 0.728 | 1548.812 | 129.565 | 93.471 | 0 | 0 | 0
20991.92 | 0 | 384 | 3 | 0.07 | 0.7 | 0.25 | 0 | 0.05 | 0 | 1077.159 | 1.103 | 1548.812 | 129.565 | 93.471 | 0 | 0 | 0
20971.28 | 0 | 384 | 3 | 0.07 | 0.7 | 0.25 | 0 | 0.05 | 0 | 1077.159 | 1.204 | 1548.812 | 129.565 | 93.471 | 0 | 0 | 0
11765.38 | 0 | 384 | 3 | 0.07 | 0.7 | 0.25 | 0 | 0.05 | 0 | 1077.159 | 1.206 | 1548.812 | 129.565 | 93.471 | 0 | 0 | 0
19753.46 | 0 | 384 | 3 | 0.07 | 0.7 | 0.25 | 0 | 0.05 | 0 | 1077.159 | 1.107 | 1548.812 | 129.565 | 93.471 | 0 | 0 | 0
20950.64 | 0 | 384 | 3 | 0.07 | 0.7 | 0.25 | 0 | 0.05 | 0 | 1077.159 | 1.02 | 1548.812 | 129.565 | 93.471 | 0 | 0 | 0
20950.64 | 0 | 384 | 3 | 0.07 | 0.7 | 0.25 | 0 | 0.05 | 0 | 1077.159 | 1.007 | 1548.812 | 129.565 | 93.471 | 0 | 0 | 0
21012.56 | 0 | 384 | 3 | 0.07 | 0.7 | 0.25 | 0 | 0.05 | 0 | 1077.159 | 0.958 | 1548.812 | 129.565 | 93.471 | 0 | 0 | 0
20991.92 | 0 | 384 | 3 | 0.07 | 0.7 | 0.25 | 0 | 0.05 | 0 | 1077.159 | 0.959 | 1548.812 | 129.565 | 93.471 | 0 | 0 | 0
20971.28 | 0 | 384 | 3 | 0.07 | 0.7 | 0.25 | 0 | 0.05 | 0 | 1077.159 | 0.999 | 1548.812 | 129.565 | 93.471 | 0 | 0 | 0
25246.55 | 0 | 629 | 4 | 0.079 | 1.01 | 0.25 | 0 | 0.05 | 0 | 2 | 1.003 | 1545.841 | 0 | 0 | 0 | 0 | 0
25024.65 | 0 | 629 | 4 | 0.079 | 1.01 | 0.25 | 0 | 0.05 | 0 | 2 | 1.203 | 1545.841 | 0 | 0 | 0 | 0 | 0
25049.31 | 0 | 629 | 4 | 0.079 | 1.01 | 0.25 | 0 | 0.05 | 0 | 2 | 1.154 | 1545.841 | 0 | 0 | 0 | 0 | 0
25246.55 | 0 | 629 | 4 | 0.079 | 1.01 | 0.25 | 0 | 0.05 | 0 | 2 | 1.15 | 1545.841 | 0 | 0 | 0 | 0 | 0
25024.65 | 0 | 629 | 4 | 0.079 | 1.01 | 0.25 | 0 | 0.05 | 0 | 2 | 1.098 | 1545.841 | 0 | 0 | 0 | 0 | 0
25024.65 | 0 | 629 | 4 | 0.079 | 1.01 | 0.25 | 0 | 0.05 | 0 | 2 | 0.995 | 1545.841 | 0 | 0 | 0 | 0 | 0
25246.55 | 0 | 629 | 4 | 0.079 | 1.01 | 0.25 | 0 | 0.05 | 0 | 2 | 0.997 | 1545.841 | 0 | 0 | 0 | 0 | 0
25049.31 | 0 | 629 | 4 | 0.079 | 1.01 | 0.25 | 0 | 0.05 | 0 | 2 | 0.997 | 1545.841 | 0 | 0 | 0 | 0 | 0
25221.89 | 0 | 629 | 4 | 0.079 | 1.01 | 0.25 | 0 | 0.05 | 0 | 2 | 1 | 1545.841 | 0 | 0 | 0 | 0 | 0
25049.31 | 0 | 629 | 4 | 0.079 | 1.01 | 0.25 | 0 | 0.05 | 0 | 2 | 1.2 | 1545.841 | 0 | 0 | 0 | 0 | 0
25024.65 | 0 | 629 | 4 | 0.079 | 1.01 | 0.25 | 0 | 0.05 | 0 | 2 | 1.149 | 1545.841 | 0 | 0 | 0 | 0 | 0
25221.89 | 0 | 629 | 4 | 0.079 | 1.01 | 0.25 | 0 | 0.05 | 0 | 2 | 1.145 | 1545.841 | 0 | 0 | 0 | 0 | 0
25024.65 | 0 | 629 | 4 | 0.079 | 1.01 | 0.25 | 0 | 0.05 | 0 | 2 | 1.091 | 1545.841 | 0 | 0 | 0 | 0 | 0
25000 | 0 | 629 | 4 | 0.079 | 1.01 | 0.25 | 0 | 0.05 | 0 | 2 | 0.994 | 1545.841 | 0 | 0 | 0 | 0 | 0
25271.2 | 0 | 629 | 4 | 0.079 | 1.01 | 0.25 | 0 | 0.05 | 0 | 2 | 0.989 | 1545.841 | 0 | 0 | 0 | 0 | 0
25024.65 | 0 | 629 | 4 | 0.079 | 1.01 | 0.25 | 0 | 0.05 | 0 | 2 | 0.993 | 1545.841 | 0 | 0 | 0 | 0 | 0
25246.55 | 0 | 630 | 1 | 0.085 | 1.01 | 0.23 | 0 | 0.05 | 0 | 2 | 1.009 | 1545.865 | 0 | 0 | 0 | 0 | 0
25049.31 | 0 | 630 | 1 | 0.085 | 1.01 | 0.23 | 0 | 0.05 | 0 | 2 | 1.01 | 1545.865 | 0 | 0 | 0 | 0 | 0
25246.55 | 0 | 630 | 1 | 0.085 | 1.01 | 0.23 | 0 | 0.05 | 0 | 2 | 1.013 | 1545.865 | 0 | 0 | 0 | 0 | 0
25024.65 | 0 | 630 | 1 | 0.085 | 1.01 | 0.23 | 0 | 0.05 | 0 | 2 | 1.009 | 1545.865 | 0 | 0 | 0 | 0 | 0
25024.65 | 0 | 630 | 1 | 0.085 | 1.01 | 0.23 | 0 | 0.05 | 0 | 2 | 1.001 | 1545.865 | 0 | 0 | 0 | 0 | 0
25172.58 | 0 | 630 | 1 | 0.085 | 1.01 | 0.23 | 0 | 0.05 | 0 | 2 | 0.899 | 1545.865 | 0 | 0 | 0 | 0 | 0
25049.31 | 0 | 630 | 1 | 0.085 | 1.01 | 0.23 | 0 | 0.05 | 0 | 2 | 0.901 | 1545.865 | 0 | 0 | 0 | 0 | 0
25246.55 | 0 | 630 | 1 | 0.085 | 1.01 | 0.23 | 0 | 0.05 | 0 | 2 | 1.003 | 1545.865 | 0 | 0 | 0 | 0 | 0
25024.65 | 0 | 630 | 1 | 0.085 | 1.01 | 0.23 | 0 | 0.05 | 0 | 2 | 1.002 | 1545.865 | 0 | 0 | 0 | 0 | 0
25221.89 | 0 | 630 | 1 | 0.085 | 1.01 | 0.23 | 0 | 0.05 | 0 | 2 | 1.004 | 1545.865 | 0 | 0 | 0 | 0 | 0
25049.31 | 0 | 630 | 1 | 0.085 | 1.01 | 0.23 | 0 | 0.05 | 0 | 2 | 1.003 | 1545.865 | 0 | 0 | 0 | 0 | 0
25024.65 | 0 | 630 | 1 | 0.085 | 1.01 | 0.23 | 0 | 0.05 | 0 | 2 | 0.996 | 1545.865 | 0 | 0 | 0 | 0 | 0
25221.89 | 0 | 630 | 1 | 0.085 | 1.01 | 0.23 | 0 | 0.05 | 0 | 2 | 0.893 | 1545.865 | 0 | 0 | 0 | 0 | 0
25024.65 | 0 | 630 | 1 | 0.085 | 1.01 | 0.23 | 0 | 0.05 | 0 | 2 | 0.996 | 1545.865 | 0 | 0 | 0 | 0 | 0
25221.89 | 0 | 477 | 2 | 0.085 | 1.01 | 0.23 | 0 | 0.05 | 0 | 2 | 1.004 | 1544.593 | 0 | 0 | 0 | 0 | 0
25049.31 | 0 | 477 | 2 | 0.085 | 1.01 | 0.23 | 0 | 0.05 | 0 | 2 | 1.201 | 1544.593 | 0 | 0 | 0 | 0 | 0
25073.96 | 0 | 477 | 2 | 0.085 | 1.01 | 0.23 | 0 | 0.05 | 0 | 2 | 1.151 | 1544.593 | 0 | 0 | 0 | 0 | 0
25221.89 | 0 | 477 | 2 | 0.085 | 1.01 | 0.23 | 0 | 0.05 | 0 | 2 | 1.151 | 1544.593 | 0 | 0 | 0 | 0 | 0
25049.31 | 0 | 477 | 2 | 0.085 | 1.01 | 0.23 | 0 | 0.05 | 0 | 2 | 1.098 | 1544.593 | 0 | 0 | 0 | 0 | 0
25024.65 | 0 | 477 | 2 | 0.085 | 1.01 | 0.23 | 0 | 0.05 | 0 | 2 | 1.101 | 1544.593 | 0 | 0 | 0 | 0 | 0
25246.55 | 0 | 477 | 2 | 0.085 | 1.01 | 0.23 | 0 | 0.05 | 0 | 2 | 1.012 | 1544.593 | 0 | 0 | 0 | 0 | 0
25024.65 | 0 | 477 | 2 | 0.085 | 1.01 | 0.23 | 0 | 0.05 | 0 | 2 | 1.011 | 1544.593 | 0 | 0 | 0 | 0 | 0
25073.96 | 0 | 477 | 2 | 0.085 | 1.01 | 0.23 | 0 | 0.05 | 0 | 2 | 1.208 | 1544.593 | 0 | 0 | 0 | 0 | 0
25221.89 | 0 | 477 | 2 | 0.085 | 1.01 | 0.23 | 0 | 0.05 | 0 | 2 | 1.009 | 1544.593 | 0 | 0 | 0 | 0 | 0
25024.65 | 0 | 477 | 2 | 0.085 | 1.01 | 0.23 | 0 | 0.05 | 0 | 2 | 1.157 | 1544.593 | 0 | 0 | 0 | 0 | 0
25049.31 | 0 | 477 | 2 | 0.085 | 1.01 | 0.23 | 0 | 0.05 | 0 | 2 | 1.103 | 1544.593 | 0 | 0 | 0 | 0 | 0
25221.89 | 0 | 477 | 2 | 0.085 | 1.01 | 0.23 | 0 | 0.05 | 0 | 2 | 1.154 | 1544.593 | 0 | 0 | 0 | 0 | 0
24975.35 | 0 | 477 | 2 | 0.085 | 1.01 | 0.23 | 0 | 0.05 | 0 | 2 | 1.106 | 1544.593 | 0 | 0 | 0 | 0 | 0
25246.55 | 0 | 477 | 2 | 0.085 | 1.01 | 0.23 | 0 | 0.05 | 0 | 2 | 1.005 | 1544.593 | 0 | 0 | 0 | 0 | 0
25049.31 | 0 | 477 | 2 | 0.085 | 1.01 | 0.23 | 0 | 0.05 | 0 | 2 | 1.004 | 1544.593 | 0 | 0 | 0 | 0 | 0
25221.89 | 0 | 632 | 3 | 0.084 | 0.91 | 0.25 | 0 | 0.05 | 0 | 2 | 1.298 | 1545.934 | 0 | 0 | 0 | 0 | 0
25024.65 | 0 | 632 | 3 | 0.084 | 0.91 | 0.25 | 0 | 0.05 | 0 | 2 | 1.2 | 1545.934 | 0 | 0 | 0 | 0 | 0
25221.89 | 0 | 632 | 3 | 0.084 | 0.91 | 0.25 | 0 | 0.05 | 0 | 2 | 1.2 | 1545.934 | 0 | 0 | 0 | 0 | 0
25049.31 | 0 | 632 | 3 | 0.084 | 0.91 | 0.25 | 0 | 0.05 | 0 | 2 | 1.152 | 1545.934 | 0 | 0 | 0 | 0 | 0
25049.31 | 0 | 632 | 3 | 0.084 | 0.91 | 0.25 | 0 | 0.05 | 0 | 2 | 1.05 | 1545.934 | 0 | 0 | 0 | 0 | 0
25221.89 | 0 | 632 | 3 | 0.084 | 0.91 | 0.25 | 0 | 0.05 | 0 | 2 | 1.047 | 1545.934 | 0 | 0 | 0 | 0 | 0
25049.31 | 0 | 632 | 3 | 0.084 | 0.91 | 0.25 | 0 | 0.05 | 0 | 2 | 0.999 | 1545.934 | 0 | 0 | 0 | 0 | 0
25246.55 | 0 | 632 | 3 | 0.084 | 0.91 | 0.25 | 0 | 0.05 | 0 | 2 | 1.304 | 1545.934 | 0 | 0 | 0 | 0 | 0
25049.31 | 0 | 632 | 3 | 0.084 | 0.91 | 0.25 | 0 | 0.05 | 0 | 2 | 1.207 | 1545.934 | 0 | 0 | 0 | 0 | 0
25221.89 | 0 | 632 | 3 | 0.084 | 0.91 | 0.25 | 0 | 0.05 | 0 | 2 | 1.209 | 1545.934 | 0 | 0 | 0 | 0 | 0
25024.65 | 0 | 632 | 3 | 0.084 | 0.91 | 0.25 | 0 | 0.05 | 0 | 2 | 1.159 | 1545.934 | 0 | 0 | 0 | 0 | 0
25024.65 | 0 | 632 | 3 | 0.084 | 0.91 | 0.25 | 0 | 0.05 | 0 | 2 | 1.057 | 1545.934 | 0 | 0 | 0 | 0 | 0
25049.31 | 0 | 632 | 3 | 0.084 | 0.91 | 0.25 | 0 | 0.05 | 0 | 2 | 1.008 | 1545.934 | 0 | 0 | 0 | 0 | 0
25197.24 | 0 | 632 | 3 | 0.084 | 0.91 | 0.25 | 0 | 0.05 | 0 | 2 | 1.054 | 1545.934 | 0 | 0 | 0 | 0 | 0
18195.27 | 0 | 633 | 1 | 0.095 | 0.1 | 0.23 | 0 | 0.05 | 0 | 2 | 0.898 | 1547.225 | 0 | 0 | 0 | 0 | 0
25024.65 | 0 | 633 | 1 | 0.095 | 0.1 | 0.23 | 0 | 0.05 | 0 | 2 | 0.996 | 1547.225 | 0 | 0 | 0 | 0 | 0
25024.65 | 0 | 633 | 1 | 0.095 | 0.1 | 0.23 | 0 | 0.05 | 0 | 2 | 0.996 | 1547.225 | 0 | 0 | 0 | 0 | 0
25271.2 | 0 | 633 | 1 | 0.095 | 0.1 | 0.23 | 0 | 0.05 | 0 | 2 | 0.997 | 1547.225 | 0 | 0 | 0 | 0 | 0
25073.96 | 0 | 633 | 1 | 0.095 | 0.1 | 0.23 | 0 | 0.05 | 0 | 2 | 0.996 | 1547.225 | 0 | 0 | 0 | 0 | 0
25000 | 0 | 633 | 1 | 0.095 | 0.1 | 0.23 | 0 | 0.05 | 0 | 2 | 0.999 | 1547.225 | 0 | 0 | 0 | 0 | 0
25246.55 | 0 | 633 | 1 | 0.095 | 0.1 | 0.23 | 0 | 0.05 | 0 | 2 | 1 | 1547.225 | 0 | 0 | 0 | 0 | 0
25049.31 | 0 | 633 | 1 | 0.095 | 0.1 | 0.23 | 0 | 0.05 | 0 | 2 | 0.898 | 1547.225 | 0 | 0 | 0 | 0 | 0
17455.62 | 0 | 633 | 1 | 0.095 | 0.1 | 0.23 | 0 | 0.05 | 0 | 2 | 1.003 | 1547.225 | 0 | 0 | 0 | 0 | 0
25024.65 | 0 | 633 | 1 | 0.095 | 0.1 | 0.23 | 0 | 0.05 | 0 | 2 | 1 | 1547.225 | 0 | 0 | 0 | 0 | 0
25024.65 | 0 | 633 | 1 | 0.095 | 0.1 | 0.23 | 0 | 0.05 | 0 | 2 | 1.005 | 1547.225 | 0 | 0 | 0 | 0 | 0
25221.89 | 0 | 633 | 1 | 0.095 | 0.1 | 0.23 | 0 | 0.05 | 0 | 2 | 1.002 | 1547.225 | 0 | 0 | 0 | 0 | 0
25024.65 | 0 | 633 | 1 | 0.095 | 0.1 | 0.23 | 0 | 0.05 | 0 | 2 | 1.002 | 1547.225 | 0 | 0 | 0 | 0 | 0
25024.65 | 0 | 633 | 1 | 0.095 | 0.1 | 0.23 | 0 | 0.05 | 0 | 2 | 1.004 | 1547.225 | 0 | 0 | 0 | 0 | 0
25221.89 | 0 | 633 | 1 | 0.095 | 0.1 | 0.23 | 0 | 0.05 | 0 | 2 | 1.004 | 1547.225 | 0 | 0 | 0 | 0 | 0
25049.31 | 0 | 633 | 1 | 0.095 | 0.1 | 0.23 | 0 | 0.05 | 0 | 2 | 0.901 | 1547.225 | 0 | 0 | 0 | 0 | 0
26512.57 | 0 | 347 | 2 | 0.068 | 0.71 | 0.25 | 0 | 0.05 | 0 | 960.108 | 0.692 | 1554.287 | 320.349 | 151.32 | 0 | 0 | 0
25984.96 | 0 | 347 | 2 | 0.068 | 0.71 | 0.25 | 0 | 0.05 | 0 | 960.108 | 0.792 | 1554.287 | 320.349 | 151.32 | 0 | 0 | 0
26512.57 | 0 | 347 | 2 | 0.068 | 0.71 | 0.25 | 0 | 0.05 | 0 | 960.108 | 0.892 | 1554.287 | 320.349 | 151.32 | 0 | 0 | 0
22476.33 | 0 | 347 | 2 | 0.068 | 0.71 | 0.25 | 0 | 0.05 | 0 | 960.108 | 0.888 | 1554.287 | 320.349 | 151.32 | 0 | 0 | 0
26776.38 | 0 | 347 | 2 | 0.068 | 0.71 | 0.25 | 0 | 0.05 | 0 | 960.108 | 0.892 | 1554.287 | 320.349 | 151.32 | 0 | 0 | 0
26512.57 | 0 | 347 | 2 | 0.068 | 0.71 | 0.25 | 0 | 0.05 | 0 | 960.108 | 0.892 | 1554.287 | 320.349 | 151.32 | 0 | 0 | 0
25430.97 | 0 | 347 | 2 | 0.068 | 0.71 | 0.25 | 0 | 0.05 | 0 | 960.108 | 0.89 | 1554.287 | 320.349 | 151.32 | 0 | 0 | 0
22212.52 | 0 | 347 | 2 | 0.068 | 0.71 | 0.25 | 0 | 0.05 | 0 | 960.108 | 0.889 | 1554.287 | 320.349 | 151.32 | 0 | 0 | 0
26538.95 | 0 | 347 | 2 | 0.068 | 0.71 | 0.25 | 0 | 0.05 | 0 | 960.108 | 0.707 | 1554.287 | 320.349 | 151.32 | 0 | 0 | 0
25773.92 | 0 | 347 | 2 | 0.068 | 0.71 | 0.25 | 0 | 0.05 | 0 | 960.108 | 0.81 | 1554.287 | 320.349 | 151.32 | 0 | 0 | 0
26512.57 | 0 | 347 | 2 | 0.068 | 0.71 | 0.25 | 0 | 0.05 | 0 | 960.108 | 0.914 | 1554.287 | 320.349 | 151.32 | 0 | 0 | 0
26538.95 | 0 | 347 | 2 | 0.068 | 0.71 | 0.25 | 0 | 0.05 | 0 | 960.108 | 0.915 | 1554.287 | 320.349 | 151.32 | 0 | 0 | 0
26248.77 | 0 | 347 | 2 | 0.068 | 0.71 | 0.25 | 0 | 0.05 | 0 | 960.108 | 0.915 | 1554.287 | 320.349 | 151.32 | 0 | 0 | 0
26538.95 | 0 | 347 | 2 | 0.068 | 0.71 | 0.25 | 0 | 0.05 | 0 | 960.108 | 0.915 | 1554.287 | 320.349 | 151.32 | 0 | 0 | 0
24639.55 | 0 | 347 | 2 | 0.068 | 0.71 | 0.25 | 0 | 0.05 | 0 | 960.108 | 0.915 | 1554.287 | 320.349 | 151.32 | 0 | 0 | 0
20629.68 | 0 | 347 | 2 | 0.068 | 0.71 | 0.25 | 0 | 0.05 | 0 | 960.108 | 0.917 | 1554.287 | 320.349 | 151.32 | 0 | 0 | 0
21693.72 | 0 | 734 | 4 | 0.064 | 1.01 | 0.19 | 0 | 0.05 | 0 | 2 | 1.004 | 1549.885 | 0 | 0 | 0 | 0 | 0
21693.72 | 0 | 734 | 4 | 0.064 | 1.01 | 0.19 | 0 | 0.05 | 0 | 2 | 1.343 | 1549.885 | 0 | 0 | 0 | 0 | 0
21673.08 | 0 | 734 | 4 | 0.064 | 1.01 | 0.19 | 0 | 0.05 | 0 | 2 | 1.296 | 1549.885 | 0 | 0 | 0 | 0 | 0
21693.72 | 0 | 734 | 4 | 0.064 | 1.01 | 0.19 | 0 | 0.05 | 0 | 2 | 1.245 | 1549.885 | 0 | 0 | 0 | 0 | 0
20372.69 | 0 | 734 | 4 | 0.064 | 1.01 | 0.19 | 0 | 0.05 | 0 | 2 | 1.145 | 1549.885 | 0 | 0 | 0 | 0 | 0
11724.1 | 0 | 734 | 4 | 0.064 | 1.01 | 0.19 | 0 | 0.05 | 0 | 2 | 1.147 | 1549.885 | 0 | 0 | 0 | 0 | 0
21611.15 | 0 | 734 | 4 | 0.064 | 1.01 | 0.19 | 0 | 0.05 | 0 | 2 | 1.107 | 1549.885 | 0 | 0 | 0 | 0 | 0
21590.51 | 0 | 734 | 4 | 0.064 | 1.01 | 0.19 | 0 | 0.05 | 0 | 2 | 1.013 | 1549.885 | 0 | 0 | 0 | 0 | 0
21735 | 0 | 734 | 4 | 0.064 | 1.01 | 0.19 | 0 | 0.05 | 0 | 2 | 0.905 | 1549.885 | 0 | 0 | 0 | 0 | 0
21673.08 | 0 | 734 | 4 | 0.064 | 1.01 | 0.19 | 0 | 0.05 | 0 | 2 | 1.356 | 1549.885 | 0 | 0 | 0 | 0 | 0
21673.08 | 0 | 734 | 4 | 0.064 | 1.01 | 0.19 | 0 | 0.05 | 0 | 2 | 1.301 | 1549.885 | 0 | 0 | 0 | 0 | 0
20331.41 | 0 | 734 | 4 | 0.064 | 1.01 | 0.19 | 0 | 0.05 | 0 | 2 | 1.248 | 1549.885 | 0 | 0 | 0 | 0 | 0
11744.74 | 0 | 734 | 4 | 0.064 | 1.01 | 0.19 | 0 | 0.05 | 0 | 2 | 1.146 | 1549.885 | 0 | 0 | 0 | 0 | 0
20331.41 | 0 | 734 | 4 | 0.064 | 1.01 | 0.19 | 0 | 0.05 | 0 | 2 | 1.244 | 1549.885 | 0 | 0 | 0 | 0 | 0
11765.38 | 0 | 734 | 4 | 0.064 | 1.01 | 0.19 | 0 | 0.05 | 0 | 2 | 1.15 | 1549.885 | 0 | 0 | 0 | 0 | 0
21673.08 | 0 | 734 | 4 | 0.064 | 1.01 | 0.19 | 0 | 0.05 | 0 | 2 | 1.108 | 1549.885 | 0 | 0 | 0 | 0 | 0
21631.79 | 0 | 734 | 4 | 0.064 | 1.01 | 0.19 | 0 | 0.05 | 0 | 2 | 1.105 | 1549.885 | 0 | 0 | 0 | 0 | 0
21693.72 | 0 | 734 | 4 | 0.064 | 1.01 | 0.19 | 0 | 0.05 | 0 | 2 | 0.907 | 1549.885 | 0 | 0 | 0 | 0 | 0
11765.38 | 0 | 260 | 2 | 0.067 | 1 | 0.25 | 0 | 0.05 | 0 | 1060.959 | 1.006 | 1555.435 | 122.436 | 85.46 | 0 | 0 | 0
11765.38 | 0 | 260 | 2 | 0.067 | 1 | 0.25 | 0 | 0.05 | 0 | 1060.959 | 1.008 | 1555.435 | 122.436 | 85.46 | 0 | 0 | 0
11724.1 | 0 | 260 | 2 | 0.067 | 1 | 0.25 | 0 | 0.05 | 0 | 1060.959 | 1.005 | 1555.435 | 122.436 | 85.46 | 0 | 0 | 0
11765.38 | 0 | 260 | 2 | 0.067 | 1 | 0.25 | 0 | 0.05 | 0 | 1060.959 | 1.005 | 1555.435 | 122.436 | 85.46 | 0 | 0 | 0
11744.74 | 0 | 260 | 2 | 0.067 | 1 | 0.25 | 0 | 0.05 | 0 | 1060.959 | 1.004 | 1555.435 | 122.436 | 85.46 | 0 | 0 | 0
11744.74 | 0 | 260 | 2 | 0.067 | 1 | 0.25 | 0 | 0.05 | 0 | 1060.959 | 1.007 | 1555.435 | 122.436 | 85.46 | 0 | 0 | 0
11744.74 | 0 | 260 | 2 | 0.067 | 1 | 0.25 | 0 | 0.05 | 0 | 1060.959 | 1.007 | 1555.435 | 122.436 | 85.46 | 0 | 0 | 0
11786.03 | 0 | 260 | 2 | 0.067 | 1 | 0.25 | 0 | 0.05 | 0 | 1060.959 | 1.006 | 1555.435 | 122.436 | 85.46 | 0 | 0 | 0
11724.1 | 0 | 260 | 2 | 0.067 | 1 | 0.25 | 0 | 0.05 | 0 | 1060.959 | 1.005 | 1555.435 | 122.436 | 85.46 | 0 | 0 | 0
11744.74 | 0 | 260 | 2 | 0.067 | 1 | 0.25 | 0 | 0.05 | 0 | 1060.959 | 1.005 | 1555.435 | 122.436 | 85.46 | 0 | 0 | 0
11744.74 | 0 | 260 | 2 | 0.067 | 1 | 0.25 | 0 | 0.05 | 0 | 1060.959 | 1.006 | 1555.435 | 122.436 | 85.46 | 0 | 0 | 0
11744.74 | 0 | 260 | 2 | 0.067 | 1 | 0.25 | 0 | 0.05 | 0 | 1060.959 | 0.905 | 1555.435 | 122.436 | 85.46 | 0 | 0 | 0
11724.1 | 0 | 260 | 2 | 0.067 | 1 | 0.25 | 0 | 0.05 | 0 | 1060.959 | 0.904 | 1555.435 | 122.436 | 85.46 | 0 | 0 | 0
11744.74 | 0 | 260 | 2 | 0.067 | 1 | 0.25 | 0 | 0.05 | 0 | 1060.959 | 0.902 | 1555.435 | 122.436 | 85.46 | 0 | 0 | 0
11786.03 | 0 | 260 | 2 | 0.067 | 1 | 0.25 | 0 | 0.05 | 0 | 1060.959 | 0.902 | 1555.435 | 122.436 | 85.46 | 0 | 0 | 0
11744.74 | 0 | 260 | 2 | 0.067 | 1 | 0.25 | 0 | 0.05 | 0 | 1060.959 | 0.995 | 1555.435 | 122.436 | 85.46 | 0 | 0 | 0
11765.38 | 0 | 260 | 2 | 0.067 | 1 | 0.25 | 0 | 0.05 | 0 | 1060.959 | 0.994 | 1555.435 | 122.436 | 85.46 | 0 | 0 | 0
11806.67 | 0 | 260 | 2 | 0.067 | 1 | 0.25 | 0 | 0.05 | 0 | 1060.959 | 0.992 | 1555.435 | 122.436 | 85.46 | 0 | 0 | 0
11744.74 | 0 | 260 | 2 | 0.067 | 1 | 0.25 | 0 | 0.05 | 0 | 1060.959 | 0.992 | 1555.435 | 122.436 | 85.46 | 0 | 0 | 0
11786.03 | 0 | 260 | 2 | 0.067 | 1 | 0.25 | 0 | 0.05 | 0 | 1060.959 | 0.994 | 1555.435 | 122.436 | 85.46 | 0 | 0 | 0
11765.38 | 0 | 260 | 2 | 0.067 | 1 | 0.25 | 0 | 0.05 | 0 | 1060.959 | 0.993 | 1555.435 | 122.436 | 85.46 | 0 | 0 | 0
11786.03 | 0 | 260 | 2 | 0.067 | 1 | 0.25 | 0 | 0.05 | 0 | 1060.959 | 0.996 | 1555.435 | 122.436 | 85.46 | 0 | 0 | 0
11765.38 | 0 | 260 | 2 | 0.067 | 1 | 0.25 | 0 | 0.05 | 0 | 1060.959 | 0.993 | 1555.435 | 122.436 | 85.46 | 0 | 0 | 0
11806.67 | 0 | 260 | 2 | 0.067 | 1 | 0.25 | 0 | 0.05 | 0 | 1060.959 | 0.99 | 1555.435 | 122.436 | 85.46 | 0 | 0 | 0
11786.03 | 0 | 260 | 2 | 0.067 | 1 | 0.25 | 0 | 0.05 | 0 | 1060.959 | 0.994 | 1555.435 | 122.436 | 85.46 | 0 | 0 | 0
11806.67 | 0 | 260 | 2 | 0.067 | 1 | 0.25 | 0 | 0.05 | 0 | 1060.959 | 0.997 | 1555.435 | 122.436 | 85.46 | 0 | 0 | 0
11806.67 | 0 | 260 | 2 | 0.067 | 1 | 0.25 | 0 | 0.05 | 0 | 1060.959 | 0.889 | 1555.435 | 122.436 | 85.46 | 0 | 0 | 0
11786.03 | 0 | 260 | 2 | 0.067 | 1 | 0.25 | 0 | 0.05 | 0 | 1060.959 | 0.889 | 1555.435 | 122.436 | 85.46 | 0 | 0 | 0
11786.03 | 0 | 260 | 2 | 0.067 | 1 | 0.25 | 0 | 0.05 | 0 | 1060.959 | 0.892 | 1555.435 | 122.436 | 85.46 | 0 | 0 | 0
11827.31 | 0 | 260 | 2 | 0.067 | 1 | 0.25 | 0 | 0.05 | 0 | 1060.959 | 0.892 | 1555.435 | 122.436 | 85.46 | 0 | 0 | 0
11765.38 | 0 | 616 | 3 | 0.068 | 0.91 | 0.25 | 0 | 0.05 | 0 | 1084.998 | 1.01 | 1557.313 | 120.107 | 87.953 | 0 | 0 | 0
11765.38 | 0 | 616 | 3 | 0.068 | 0.91 | 0.25 | 0 | 0.05 | 0 | 1084.998 | 1.01 | 1557.313 | 120.107 | 87.953 | 0 | 0 | 0
11786.03 | 0 | 616 | 3 | 0.068 | 0.91 | 0.25 | 0 | 0.05 | 0 | 1084.998 | 1.01 | 1557.313 | 120.107 | 87.953 | 0 | 0 | 0
11765.38 | 0 | 616 | 3 | 0.068 | 0.91 | 0.25 | 0 | 0.05 | 0 | 1084.998 | 1.009 | 1557.313 | 120.107 | 87.953 | 0 | 0 | 0
11786.03 | 0 | 616 | 3 | 0.068 | 0.91 | 0.25 | 0 | 0.05 | 0 | 1084.998 | 0.994 | 1557.313 | 120.107 | 87.953 | 0 | 0 | 0
11744.74 | 0 | 616 | 3 | 0.068 | 0.91 | 0.25 | 0 | 0.05 | 0 | 1084.998 | 1.007 | 1557.313 | 120.107 | 87.953 | 0 | 0 | 0
11744.74 | 0 | 616 | 3 | 0.068 | 0.91 | 0.25 | 0 | 0.05 | 0 | 1084.998 | 0.999 | 1557.313 | 120.107 | 87.953 | 0 | 0 | 0
11786.03 | 0 | 616 | 3 | 0.068 | 0.91 | 0.25 | 0 | 0.05 | 0 | 1084.998 | 0.996 | 1557.313 | 120.107 | 87.953 | 0 | 0 | 0
11786.03 | 0 | 616 | 3 | 0.068 | 0.91 | 0.25 | 0 | 0.05 | 0 | 1084.998 | 0.995 | 1557.313 | 120.107 | 87.953 | 0 | 0 | 0
11786.03 | 0 | 616 | 3 | 0.068 | 0.91 | 0.25 | 0 | 0.05 | 0 | 1084.998 | 0.992 | 1557.313 | 120.107 | 87.953 | 0 | 0 | 0
11786.03 | 0 | 616 | 3 | 0.068 | 0.91 | 0.25 | 0 | 0.05 | 0 | 1084.998 | 0.994 | 1557.313 | 120.107 | 87.953 | 0 | 0 | 0
11786.03 | 0 | 616 | 3 | 0.068 | 0.91 | 0.25 | 0 | 0.05 | 0 | 1084.998 | 0.995 | 1557.313 | 120.107 | 87.953 | 0 | 0 | 0
11786.03 | 0 | 616 | 3 | 0.068 | 0.91 | 0.25 | 0 | 0.05 | 0 | 1084.998 | 0.997 | 1557.313 | 120.107 | 87.953 | 0 | 0 | 0
11765.38 | 0 | 616 | 3 | 0.068 | 0.91 | 0.25 | 0 | 0.05 | 0 | 1084.998 | 0.997 | 1557.313 | 120.107 | 87.953 | 0 | 0 | 0
11765.38 | 0 | 616 | 3 | 0.068 | 0.91 | 0.25 | 0 | 0.05 | 0 | 1084.998 | 0.999 | 1557.313 | 120.107 | 87.953 | 0 | 0 | 0
11765.38 | 0 | 616 | 3 | 0.068 | 0.91 | 0.25 | 0 | 0.05 | 0 | 1084.998 | 0.998 | 1557.313 | 120.107 | 87.953 | 0 | 0 | 0
11765.38 | 0 | 616 | 3 | 0.068 | 0.91 | 0.25 | 0 | 0.05 | 0 | 1084.998 | 0.998 | 1557.313 | 120.107 | 87.953 | 0 | 0 | 0
11744.74 | 0 | 616 | 3 | 0.068 | 0.91 | 0.25 | 0 | 0.05 | 0 | 1084.998 | 0.998 | 1557.313 | 120.107 | 87.953 | 0 | 0 | 0
11806.67 | 0 | 616 | 3 | 0.068 | 0.91 | 0.25 | 0 | 0.05 | 0 | 1084.998 | 0.998 | 1557.313 | 120.107 | 87.953 | 0 | 0 | 0
11765.38 | 0 | 616 | 3 | 0.068 | 0.91 | 0.25 | 0 | 0.05 | 0 | 1084.998 | 0.998 | 1557.313 | 120.107 | 87.953 | 0 | 0 | 0
11786.03 | 0 | 616 | 3 | 0.068 | 0.91 | 0.25 | 0 | 0.05 | 0 | 1084.998 | 0.995 | 1557.313 | 120.107 | 87.953 | 0 | 0 | 0
11786.03 | 0 | 616 | 3 | 0.068 | 0.91 | 0.25 | 0 | 0.05 | 0 | 1084.998 | 1.007 | 1557.313 | 120.107 | 87.953 | 0 | 0 | 0
11765.38 | 0 | 616 | 3 | 0.068 | 0.91 | 0.25 | 0 | 0.05 | 0 | 1084.998 | 1.007 | 1557.313 | 120.107 | 87.953 | 0 | 0 | 0
11786.03 | 0 | 616 | 3 | 0.068 | 0.91 | 0.25 | 0 | 0.05 | 0 | 1084.998 | 1.005 | 1557.313 | 120.107 | 87.953 | 0 | 0 | 0
11806.67 | 0 | 616 | 3 | 0.068 | 0.91 | 0.25 | 0 | 0.05 | 0 | 1084.998 | 1.008 | 1557.313 | 120.107 | 87.953 | 0 | 0 | 0
11786.03 | 0 | 616 | 3 | 0.068 | 0.91 | 0.25 | 0 | 0.05 | 0 | 1084.998 | 1.003 | 1557.313 | 120.107 | 87.953 | 0 | 0 | 0
11806.67 | 0 | 616 | 3 | 0.068 | 0.91 | 0.25 | 0 | 0.05 | 0 | 1084.998 | 1.004 | 1557.313 | 120.107 | 87.953 | 0 | 0 | 0
11724.1 | 0 | 616 | 3 | 0.068 | 0.91 | 0.25 | 0 | 0.05 | 0 | 1084.998 | 1.006 | 1557.313 | 120.107 | 87.953 | 0 | 0 | 0
11806.67 | 0 | 616 | 3 | 0.068 | 0.91 | 0.25 | 0 | 0.05 | 0 | 1084.998 | 1.009 | 1557.313 | 120.107 | 87.953 | 0 | 0 | 0
11765.38 | 0 | 616 | 3 | 0.068 | 0.91 | 0.25 | 0 | 0.05 | 0 | 1084.998 | 1.009 | 1557.313 | 120.107 | 87.953 | 0 | 0 | 0
11765.38 | 0 | 616 | 3 | 0.068 | 0.91 | 0.25 | 0 | 0.05 | 0 | 1084.998 | 1.008 | 1557.313 | 120.107 | 87.953 | 0 | 0 | 0
11786.03 | 0 | 616 | 3 | 0.068 | 0.91 | 0.25 | 0 | 0.05 | 0 | 1084.998 | 1.011 | 1557.313 | 120.107 | 87.953 | 0 | 0 | 0
21693.72 | 0 | 646 | 3 | 0.065 | 1.01 | 0.25 | 0 | 0.05 | 0 | 966.859 | 0.905 | 1558.768 | 186.839 | 106.07 | 0 | 0 | 0
21714.36 | 0 | 646 | 3 | 0.065 | 1.01 | 0.25 | 0 | 0.05 | 0 | 966.859 | 0.801 | 1558.768 | 186.839 | 106.07 | 0 | 0 | 0
21673.08 | 0 | 646 | 3 | 0.065 | 1.01 | 0.25 | 0 | 0.05 | 0 | 966.859 | 0.906 | 1558.768 | 186.839 | 106.07 | 0 | 0 | 0
11331.92 | 0 | 646 | 3 | 0.065 | 1.01 | 0.25 | 0 | 0.05 | 0 | 966.859 | 1.01 | 1558.768 | 186.839 | 106.07 | 0 | 0 | 0
11331.92 | 0 | 646 | 3 | 0.065 | 1.01 | 0.25 | 0 | 0.05 | 0 | 966.859 | 0.911 | 1558.768 | 186.839 | 106.07 | 0 | 0 | 0
21053.85 | 0 | 646 | 3 | 0.065 | 1.01 | 0.25 | 0 | 0.05 | 0 | 966.859 | 0.803 | 1558.768 | 186.839 | 106.07 | 0 | 0 | 0
21074.49 | 0 | 646 | 3 | 0.065 | 1.01 | 0.25 | 0 | 0.05 | 0 | 966.859 | 0.802 | 1558.768 | 186.839 | 106.07 | 0 | 0 | 0
21053.85 | 0 | 646 | 3 | 0.065 | 1.01 | 0.25 | 0 | 0.05 | 0 | 966.859 | 0.803 | 1558.768 | 186.839 | 106.07 | 0 | 0 | 0
11538.33 | 0 | 646 | 3 | 0.065 | 1.01 | 0.25 | 0 | 0.05 | 0 | 966.859 | 0.802 | 1558.768 | 186.839 | 106.07 | 0 | 0 | 0
21652.44 | 0 | 646 | 3 | 0.065 | 1.01 | 0.25 | 0 | 0.05 | 0 | 966.859 | 0.798 | 1558.768 | 186.839 | 106.07 | 0 | 0 | 0
21714.36 | 0 | 646 | 3 | 0.065 | 1.01 | 0.25 | 0 | 0.05 | 0 | 966.859 | 0.892 | 1558.768 | 186.839 | 106.07 | 0 | 0 | 0
21693.72 | 0 | 646 | 3 | 0.065 | 1.01 | 0.25 | 0 | 0.05 | 0 | 966.859 | 0.788 | 1558.768 | 186.839 | 106.07 | 0 | 0 | 0
11744.74 | 0 | 646 | 3 | 0.065 | 1.01 | 0.25 | 0 | 0.05 | 0 | 966.859 | 0.889 | 1558.768 | 186.839 | 106.07 | 0 | 0 | 0
21074.49 | 0 | 646 | 3 | 0.065 | 1.01 | 0.25 | 0 | 0.05 | 0 | 966.859 | 0.888 | 1558.768 | 186.839 | 106.07 | 0 | 0 | 0
21074.49 | 0 | 646 | 3 | 0.065 | 1.01 | 0.25 | 0 | 0.05 | 0 | 966.859 | 0.888 | 1558.768 | 186.839 | 106.07 | 0 | 0 | 0
21693.72 | 0 | 646 | 3 | 0.065 | 1.01 | 0.25 | 0 | 0.05 | 0 | 966.859 | 0.785 | 1558.768 | 186.839 | 106.07 | 0 | 0 | 0
21693.72 | 0 | 646 | 3 | 0.065 | 1.01 | 0.25 | 0 | 0.05 | 0 | 966.859 | 0.783 | 1558.768 | 186.839 | 106.07 | 0 | 0 | 0
21673.08 | 0 | 646 | 3 | 0.065 | 1.01 | 0.25 | 0 | 0.05 | 0 | 966.859 | 0.784 | 1558.768 | 186.839 | 106.07 | 0 | 0 | 0
11558.97 | 0 | 646 | 3 | 0.065 | 1.01 | 0.25 | 0 | 0.05 | 0 | 966.859 | 0.783 | 1558.768 | 186.839 | 106.07 | 0 | 0 | 0
21693.72 | 0 | 646 | 3 | 0.065 | 1.01 | 0.25 | 0 | 0.05 | 0 | 966.859 | 0.789 | 1558.768 | 186.839 | 106.07 | 0 | 0 | 0
21755.64 | 1 | 655 | 1 | 0.055 | 0.07 | 0.25 | 0 | 0.05 | 0 | 967.889 | 0.063 | 1558.811 | 155.751 | 105.263 | 0 | 0 | 1
11765.38 | 0 | 655 | 1 | 0.055 | 0.07 | 0.25 | 0 | 0.05 | 0 | 967.889 | 0.995 | 1558.811 | 155.751 | 105.263 | 0 | 0 | 0
21693.72 | 0 | 655 | 1 | 0.055 | 0.07 | 0.25 | 0 | 0.05 | 0 | 967.889 | 0.897 | 1558.811 | 155.751 | 105.263 | 0 | 0 | 0
21693.72 | 0 | 655 | 1 | 0.055 | 0.07 | 0.25 | 0 | 0.05 | 0 | 967.889 | 0.895 | 1558.811 | 155.751 | 105.263 | 0 | 0 | 0
21673.08 | 0 | 655 | 1 | 0.055 | 0.07 | 0.25 | 0 | 0.05 | 0 | 967.889 | 0.895 | 1558.811 | 155.751 | 105.263 | 0 | 0 | 0
21714.36 | 0 | 655 | 1 | 0.055 | 0.07 | 0.25 | 0 | 0.05 | 0 | 967.889 | 0.842 | 1558.811 | 155.751 | 105.263 | 0 | 0 | 0
21693.72 | 0 | 655 | 1 | 0.055 | 0.07 | 0.25 | 0 | 0.05 | 0 | 967.889 | 0.739 | 1558.811 | 155.751 | 105.263 | 0 | 0 | 0
11765.38 | 0 | 655 | 1 | 0.055 | 0.07 | 0.25 | 0 | 0.05 | 0 | 967.889 | 0.74 | 1558.811 | 155.751 | 105.263 | 0 | 0 | 0
11765.38 | 0 | 655 | 1 | 0.055 | 0.07 | 0.25 | 0 | 0.05 | 0 | 967.889 | 0.741 | 1558.811 | 155.751 | 105.263 | 0 | 0 | 0
11765.38 | 0 | 655 | 1 | 0.055 | 0.07 | 0.25 | 0 | 0.05 | 0 | 967.889 | 0.892 | 1558.811 | 155.751 | 105.263 | 0 | 0 | 0
11806.67 | 0 | 655 | 1 | 0.055 | 0.07 | 0.25 | 0 | 0.05 | 0 | 967.889 | 0.892 | 1558.811 | 155.751 | 105.263 | 0 | 0 | 0
10526.92 | 0 | 655 | 1 | 0.055 | 0.07 | 0.25 | 0 | 0.05 | 0 | 967.889 | 0.996 | 1558.811 | 155.751 | 105.263 | 0 | 0 | 0
11765.38 | 0 | 655 | 1 | 0.055 | 0.07 | 0.25 | 0 | 0.05 | 0 | 967.889 | 0.997 | 1558.811 | 155.751 | 105.263 | 0 | 0 | 0
21714.36 | 0 | 655 | 1 | 0.055 | 0.07 | 0.25 | 0 | 0.05 | 0 | 967.889 | 0.995 | 1558.811 | 155.751 | 105.263 | 0 | 0 | 0
21693.72 | 0 | 655 | 1 | 0.055 | 0.07 | 0.25 | 0 | 0.05 | 0 | 967.889 | 0.895 | 1558.811 | 155.751 | 105.263 | 0 | 0 | 0
21714.36 | 0 | 655 | 1 | 0.055 | 0.07 | 0.25 | 0 | 0.05 | 0 | 967.889 | 0.894 | 1558.811 | 155.751 | 105.263 | 0 | 0 | 0
21673.08 | 0 | 655 | 1 | 0.055 | 0.07 | 0.25 | 0 | 0.05 | 0 | 967.889 | 0.892 | 1558.811 | 155.751 | 105.263 | 0 | 0 | 0
21735 | 0 | 655 | 1 | 0.055 | 0.07 | 0.25 | 0 | 0.05 | 0 | 967.889 | 0.744 | 1558.811 | 155.751 | 105.263 | 0 | 0 | 0
11765.38 | 0 | 655 | 1 | 0.055 | 0.07 | 0.25 | 0 | 0.05 | 0 | 967.889 | 0.747 | 1558.811 | 155.751 | 105.263 | 0 | 0 | 0
11765.38 | 0 | 655 | 1 | 0.055 | 0.07 | 0.25 | 0 | 0.05 | 0 | 967.889 | 0.745 | 1558.811 | 155.751 | 105.263 | 0 | 0 | 0
11765.38 | 0 | 655 | 1 | 0.055 | 0.07 | 0.25 | 0 | 0.05 | 0 | 967.889 | 0.747 | 1558.811 | 155.751 | 105.263 | 0 | 0 | 0
11765.38 | 0 | 655 | 1 | 0.055 | 0.07 | 0.25 | 0 | 0.05 | 0 | 967.889 | 0.896 | 1558.811 | 155.751 | 105.263 | 0 | 0 | 0
25024.65 | 0 | 621 | 3 | 0.087 | 1.02 | 0.23 | 0 | 0.05 | 0 | 1083.845 | 0.818 | 1545.929 | 182.339 | 158.505 | 0 | 0 | 0
25049.31 | 0 | 621 | 3 | 0.087 | 1.02 | 0.23 | 0 | 0.05 | 0 | 1083.845 | 1.218 | 1545.929 | 182.339 | 158.505 | 0 | 0 | 0
25024.65 | 0 | 621 | 3 | 0.087 | 1.02 | 0.23 | 0 | 0.05 | 0 | 1083.845 | 1.117 | 1545.929 | 182.339 | 158.505 | 0 | 0 | 0
25024.65 | 0 | 621 | 3 | 0.087 | 1.02 | 0.23 | 0 | 0.05 | 0 | 1083.845 | 1.107 | 1545.929 | 182.339 | 158.505 | 0 | 0 | 0
25024.65 | 0 | 621 | 3 | 0.087 | 1.02 | 0.23 | 0 | 0.05 | 0 | 1083.845 | 1.005 | 1545.929 | 182.339 | 158.505 | 0 | 0 | 0
25912.23 | 1 | 621 | 3 | 0.087 | 1.02 | 0.23 | 0 | 0.05 | 0 | 1083.845 | 0.907 | 1545.929 | 182.339 | 158.505 | 0 | 0 | 1
25024.65 | 0 | 621 | 3 | 0.087 | 1.02 | 0.23 | 0 | 0.05 | 0 | 1083.845 | 0.909 | 1545.929 | 182.339 | 158.505 | 0 | 0 | 0
25887.57 | 1 | 621 | 3 | 0.087 | 1.02 | 0.23 | 0 | 0.05 | 0 | 1083.845 | 0.91 | 1545.929 | 182.339 | 158.505 | 0 | 0 | 1
25049.31 | 0 | 621 | 2 | 0.087 | 1.02 | 0.23 | 0 | 0.05 | 0 | 1083.845 | 1.015 | 1545.929 | 182.339 | 158.505 | 0 | 0 | 0
25024.65 | 0 | 621 | 2 | 0.087 | 1.02 | 0.23 | 0 | 0.05 | 0 | 1083.845 | 1.014 | 1545.929 | 182.339 | 158.505 | 0 | 0 | 0
25024.65 | 0 | 621 | 2 | 0.087 | 1.02 | 0.23 | 0 | 0.05 | 0 | 1083.845 | 1.014 | 1545.929 | 182.339 | 158.505 | 0 | 0 | 0
25024.65 | 0 | 621 | 2 | 0.087 | 1.02 | 0.23 | 0 | 0.05 | 0 | 1083.845 | 1.014 | 1545.929 | 182.339 | 158.505 | 0 | 0 | 0
25024.65 | 0 | 621 | 2 | 0.087 | 1.02 | 0.23 | 0 | 0.05 | 0 | 1083.845 | 0.912 | 1545.929 | 182.339 | 158.505 | 0 | 0 | 0
25912.23 | 0 | 621 | 2 | 0.087 | 1.02 | 0.23 | 0 | 0.05 | 0 | 1083.845 | 0.909 | 1545.929 | 182.339 | 158.505 | 0 | 0 | 0
25887.57 | 1 | 621 | 2 | 0.087 | 1.02 | 0.23 | 0 | 0.05 | 0 | 1083.845 | 0.912 | 1545.929 | 182.339 | 158.505 | 0 | 0 | 1
25049.31 | 0 | 211 | 4 | 0.089 | 1.18 | 0.23 | 0 | 0.05 | 0 | 1061.409 | 1.12 | 1548.623 | 180.575 | 123.723 | 0 | 0 | 0
25024.65 | 0 | 211 | 4 | 0.089 | 1.18 | 0.23 | 0 | 0.05 | 0 | 1061.409 | 1.012 | 1548.623 | 180.575 | 123.723 | 0 | 0 | 0
25024.65 | 0 | 211 | 4 | 0.089 | 1.18 | 0.23 | 0 | 0.05 | 0 | 1061.409 | 1.014 | 1548.623 | 180.575 | 123.723 | 0 | 0 | 0
25024.65 | 0 | 211 | 4 | 0.089 | 1.18 | 0.23 | 0 | 0.05 | 0 | 1061.409 | 0.963 | 1548.623 | 180.575 | 123.723 | 0 | 0 | 0
25024.65 | 0 | 211 | 4 | 0.089 | 1.18 | 0.23 | 0 | 0.05 | 0 | 1061.409 | 0.909 | 1548.623 | 180.575 | 123.723 | 0 | 0 | 0
25049.31 | 0 | 211 | 4 | 0.089 | 1.18 | 0.23 | 0 | 0.05 | 0 | 1061.409 | 0.913 | 1548.623 | 180.575 | 123.723 | 0 | 0 | 0
25024.65 | 0 | 211 | 4 | 0.089 | 1.18 | 0.23 | 0 | 0.05 | 0 | 1061.409 | 0.911 | 1548.623 | 180.575 | 123.723 | 0 | 0 | 0
25049.31 | 0 | 211 | 3 | 0.089 | 1.18 | 0.23 | 0 | 0.05 | 0 | 1061.409 | 0.911 | 1548.623 | 180.575 | 123.723 | 0 | 0 | 0
25024.65 | 0 | 211 | 3 | 0.089 | 1.18 | 0.23 | 0 | 0.05 | 0 | 1061.409 | 1.014 | 1548.623 | 180.575 | 123.723 | 0 | 0 | 0
25024.65 | 0 | 211 | 3 | 0.089 | 1.18 | 0.23 | 0 | 0.05 | 0 | 1061.409 | 1.013 | 1548.623 | 180.575 | 123.723 | 0 | 0 | 0
25049.31 | 0 | 211 | 3 | 0.089 | 1.18 | 0.23 | 0 | 0.05 | 0 | 1061.409 | 0.963 | 1548.623 | 180.575 | 123.723 | 0 | 0 | 0
25024.65 | 0 | 211 | 3 | 0.089 | 1.18 | 0.23 | 0 | 0.05 | 0 | 1061.409 | 0.908 | 1548.623 | 180.575 | 123.723 | 0 | 0 | 0
25049.31 | 0 | 211 | 3 | 0.089 | 1.18 | 0.23 | 0 | 0.05 | 0 | 1061.409 | 0.909 | 1548.623 | 180.575 | 123.723 | 0 | 0 | 0
25024.65 | 0 | 211 | 3 | 0.089 | 1.18 | 0.23 | 0 | 0.05 | 0 | 1061.409 | 0.91 | 1548.623 | 180.575 | 123.723 | 0 | 0 | 0
25049.31 | 0 | 211 | 3 | 0.089 | 1.18 | 0.23 | 0 | 0.05 | 0 | 1061.409 | 0.91 | 1548.623 | 180.575 | 123.723 | 0 | 0 | 0
20512.82 | 0 | 623 | 1 | 0.09 | 0.1 | 0.23 | 0 | 0.05 | 0 | 1027.824 | 1.011 | 1549.728 | 204.212 | 128.985 | 0 | 0 | 0
25172.58 | 0 | 623 | 1 | 0.09 | 0.1 | 0.23 | 0 | 0.05 | 0 | 1027.824 | 1.014 | 1549.728 | 204.212 | 128.985 | 0 | 0 | 0
25024.65 | 0 | 623 | 1 | 0.09 | 0.1 | 0.23 | 0 | 0.05 | 0 | 1027.824 | 0.966 | 1549.728 | 204.212 | 128.985 | 0 | 0 | 0
25172.58 | 0 | 623 | 1 | 0.09 | 0.1 | 0.23 | 0 | 0.05 | 0 | 1027.824 | 0.961 | 1549.728 | 204.212 | 128.985 | 0 | 0 | 0
25147.93 | 0 | 623 | 1 | 0.09 | 0.1 | 0.23 | 0 | 0.05 | 0 | 1027.824 | 0.913 | 1549.728 | 204.212 | 128.985 | 0 | 0 | 0
25024.65 | 0 | 623 | 1 | 0.09 | 0.1 | 0.23 | 0 | 0.05 | 0 | 1027.824 | 0.957 | 1549.728 | 204.212 | 128.985 | 0 | 0 | 0
25024.65 | 0 | 623 | 1 | 0.09 | 0.1 | 0.23 | 0 | 0.05 | 0 | 1027.824 | 0.91 | 1549.728 | 204.212 | 128.985 | 0 | 0 | 0
25024.65 | 0 | 623 | 1 | 0.09 | 0.1 | 0.23 | 0 | 0.05 | 0 | 1027.824 | 0.911 | 1549.728 | 204.212 | 128.985 | 0 | 0 | 0
17529.59 | 0 | 623 | 1 | 0.09 | 0.1 | 0.23 | 0 | 0.05 | 0 | 1027.824 | 1.016 | 1549.728 | 204.212 | 128.985 | 0 | 0 | 0
17924.06 | 0 | 623 | 1 | 0.09 | 0.1 | 0.23 | 0 | 0.05 | 0 | 1027.824 | 1.016 | 1549.728 | 204.212 | 128.985 | 0 | 0 | 0
25024.65 | 0 | 623 | 1 | 0.09 | 0.1 | 0.23 | 0 | 0.05 | 0 | 1027.824 | 0.967 | 1549.728 | 204.212 | 128.985 | 0 | 0 | 0
25197.24 | 0 | 623 | 1 | 0.09 | 0.1 | 0.23 | 0 | 0.05 | 0 | 1027.824 | 0.962 | 1549.728 | 204.212 | 128.985 | 0 | 0 | 0
25147.93 | 0 | 623 | 1 | 0.09 | 0.1 | 0.23 | 0 | 0.05 | 0 | 1027.824 | 0.959 | 1549.728 | 204.212 | 128.985 | 0 | 0 | 0
25049.31 | 0 | 623 | 1 | 0.09 | 0.1 | 0.23 | 0 | 0.05 | 0 | 1027.824 | 0.962 | 1549.728 | 204.212 | 128.985 | 0 | 0 | 0
25049.31 | 0 | 623 | 1 | 0.09 | 0.1 | 0.23 | 0 | 0.05 | 0 | 1027.824 | 0.909 | 1549.728 | 204.212 | 128.985 | 0 | 0 | 0
25024.65 | 0 | 623 | 1 | 0.09 | 0.1 | 0.23 | 0 | 0.05 | 0 | 1027.824 | 0.907 | 1549.728 | 204.212 | 128.985 | 0 | 0 | 0
24285.01 | 0 | 126 | 2 | 0.047 | 1.12 | 0.25 | 0 | 0.05 | 0 | 980.265 | 1.109 | 1555.023 | 280.27 | 143.413 | 0 | 0 | 0
24285.01 | 0 | 126 | 2 | 0.047 | 1.12 | 0.25 | 0 | 0.05 | 0 | 980.265 | 1.076 | 1555.023 | 280.27 | 143.413 | 0 | 0 | 0
24285.01 | 0 | 126 | 2 | 0.047 | 1.12 | 0.25 | 0 | 0.05 | 0 | 980.265 | 0.973 | 1555.023 | 280.27 | 143.413 | 0 | 0 | 0
24285.01 | 0 | 126 | 2 | 0.047 | 1.12 | 0.25 | 0 | 0.05 | 0 | 980.265 | 0.917 | 1555.023 | 280.27 | 143.413 | 0 | 0 | 0
24285.01 | 0 | 126 | 2 | 0.047 | 1.12 | 0.25 | 0 | 0.05 | 0 | 980.265 | 0.909 | 1555.023 | 280.27 | 143.413 | 0 | 0 | 0
21030.57 | 0 | 126 | 2 | 0.047 | 1.12 | 0.25 | 0 | 0.05 | 0 | 980.265 | 0.908 | 1555.023 | 280.27 | 143.413 | 0 | 0 | 0
25862.92 | 0 | 126 | 2 | 0.047 | 1.12 | 0.25 | 0 | 0.05 | 0 | 980.265 | 0.487 | 1555.023 | 280.27 | 143.413 | 0 | 0 | 0
22534.52 | 0 | 126 | 2 | 0.047 | 1.12 | 0.25 | 0 | 0.05 | 0 | 980.265 | 1.005 | 1555.023 | 280.27 | 143.413 | 0 | 0 | 0
24285.01 | 0 | 126 | 2 | 0.047 | 1.12 | 0.25 | 0 | 0.05 | 0 | 980.265 | 1.064 | 1555.023 | 280.27 | 143.413 | 0 | 0 | 0
24309.66 | 0 | 126 | 2 | 0.047 | 1.12 | 0.25 | 0 | 0.05 | 0 | 980.265 | 0.96 | 1555.023 | 280.27 | 143.413 | 0 | 0 | 0
24309.66 | 0 | 126 | 2 | 0.047 | 1.12 | 0.25 | 0 | 0.05 | 0 | 980.265 | 0.96 | 1555.023 | 280.27 | 143.413 | 0 | 0 | 0
24285.01 | 0 | 126 | 2 | 0.047 | 1.12 | 0.25 | 0 | 0.05 | 0 | 980.265 | 0.904 | 1555.023 | 280.27 | 143.413 | 0 | 0 | 0
24285.01 | 0 | 126 | 2 | 0.047 | 1.12 | 0.25 | 0 | 0.05 | 0 | 980.265 | 0.899 | 1555.023 | 280.27 | 143.413 | 0 | 0 | 0
24309.66 | 0 | 126 | 2 | 0.047 | 1.12 | 0.25 | 0 | 0.05 | 0 | 980.265 | 0.891 | 1555.023 | 280.27 | 143.413 | 0 | 0 | 0
25788.95 | 0 | 127 | 3 | 0.055 | 1.21 | 0.25 | 0 | 0.05 | 0 | 1162.027 | 1.009 | 1551.95 | 222.143 | 112.616 | 0 | 0 | 0
25764.3 | 0 | 127 | 3 | 0.055 | 1.21 | 0.25 | 0 | 0.05 | 0 | 1162.027 | 1.208 | 1551.95 | 222.143 | 112.616 | 0 | 0 | 0
25764.3 | 0 | 127 | 3 | 0.055 | 1.21 | 0.25 | 0 | 0.05 | 0 | 1162.027 | 1.208 | 1551.95 | 222.143 | 112.616 | 0 | 0 | 0
25764.3 | 0 | 127 | 3 | 0.055 | 1.21 | 0.25 | 0 | 0.05 | 0 | 1162.027 | 1.169 | 1551.95 | 222.143 | 112.616 | 0 | 0 | 0
20808.68 | 0 | 127 | 3 | 0.055 | 1.21 | 0.25 | 0 | 0.05 | 0 | 1162.027 | 1.106 | 1551.95 | 222.143 | 112.616 | 0 | 0 | 0
20784.02 | 0 | 127 | 3 | 0.055 | 1.21 | 0.25 | 0 | 0.05 | 0 | 1162.027 | 1.114 | 1551.95 | 222.143 | 112.616 | 0 | 0 | 0
22534.52 | 0 | 127 | 3 | 0.055 | 1.21 | 0.25 | 0 | 0.05 | 0 | 1162.027 | 1.058 | 1551.95 | 222.143 | 112.616 | 0 | 0 | 0
24309.66 | 0 | 127 | 3 | 0.055 | 1.21 | 0.25 | 0 | 0.05 | 0 | 1162.027 | 1.004 | 1551.95 | 222.143 | 112.616 | 0 | 0 | 0
25887.57 | 0 | 127 | 3 | 0.055 | 1.21 | 0.25 | 0 | 0.05 | 0 | 1162.027 | 1.207 | 1551.95 | 222.143 | 112.616 | 0 | 0 | 0
25788.95 | 0 | 127 | 3 | 0.055 | 1.21 | 0.25 | 0 | 0.05 | 0 | 1162.027 | 1.209 | 1551.95 | 222.143 | 112.616 | 0 | 0 | 0
25739.64 | 0 | 127 | 3 | 0.055 | 1.21 | 0.25 | 0 | 0.05 | 0 | 1162.027 | 1.209 | 1551.95 | 222.143 | 112.616 | 0 | 0 | 0
25788.95 | 0 | 127 | 3 | 0.055 | 1.21 | 0.25 | 0 | 0.05 | 0 | 1162.027 | 1.154 | 1551.95 | 222.143 | 112.616 | 0 | 0 | 0
25788.95 | 0 | 127 | 3 | 0.055 | 1.21 | 0.25 | 0 | 0.05 | 0 | 1162.027 | 1.055 | 1551.95 | 222.143 | 112.616 | 0 | 0 | 0
25788.95 | 0 | 127 | 3 | 0.055 | 1.21 | 0.25 | 0 | 0.05 | 0 | 1162.027 | 1.106 | 1551.95 | 222.143 | 112.616 | 0 | 0 | 0
24309.66 | 0 | 127 | 3 | 0.055 | 1.21 | 0.25 | 0 | 0.05 | 0 | 1162.027 | 1.005 | 1551.95 | 222.143 | 112.616 | 0 | 0 | 0
30655.38 | 0 | 284 | 1 | 0.065 | 0.89 | 0.29 | 0 | 0.05 | 0 | 1458.46 | 1.001 | 1551.977 | 490.196 | 179.792 | 0 | 0 | 0
30686.54 | 0 | 284 | 1 | 0.065 | 0.89 | 0.29 | 0 | 0.05 | 0 | 1458.46 | 0.901 | 1551.977 | 490.196 | 179.792 | 0 | 0 | 0
30686.54 | 0 | 284 | 1 | 0.065 | 0.89 | 0.29 | 0 | 0.05 | 0 | 1458.46 | 0.805 | 1551.977 | 490.196 | 179.792 | 7.43 | 1 | 1
30686.54 | 0 | 284 | 1 | 0.065 | 0.89 | 0.29 | 0 | 0.05 | 0 | 1458.46 | 0.807 | 1551.977 | 490.196 | 179.792 | 0 | 0 | 0
30686.54 | 0 | 284 | 1 | 0.065 | 0.89 | 0.29 | 0 | 0.05 | 0 | 1458.46 | 0.778 | 1551.977 | 490.196 | 179.792 | 0 | 0 | 0
30655.38 | 0 | 284 | 1 | 0.065 | 0.89 | 0.29 | 0 | 0.05 | 0 | 1458.46 | 0.103 | 1551.977 | 490.196 | 179.792 | 0 | 0 | 0
30655.38 | 0 | 284 | 1 | 0.065 | 0.89 | 0.29 | 0 | 0.05 | 0 | 1458.46 | 0.888 | 1551.977 | 490.196 | 179.792 | 3.13 | 1 | 1
30686.54 | 0 | 284 | 1 | 0.065 | 0.89 | 0.29 | 0 | 0.05 | 0 | 1458.46 | 0.799 | 1551.977 | 490.196 | 179.792 | 0 | 0 | 0
30655.38 | 0 | 284 | 1 | 0.065 | 0.89 | 0.29 | 0 | 0.05 | 0 | 1458.46 | 0.796 | 1551.977 | 490.196 | 179.792 | 0 | 0 | 0
30655.38 | 0 | 284 | 1 | 0.065 | 0.89 | 0.29 | 0 | 0.05 | 0 | 1458.46 | 0.09 | 1551.977 | 490.196 | 179.792 | 29.72 | 1 | 1
30686.54 | 0 | 284 | 1 | 0.065 | 0.89 | 0.29 | 0 | 0.05 | 0 | 1458.46 | 0.796 | 1551.977 | 490.196 | 179.792 | 0 | 0 | 0
21341.03 | 0 | 381 | 3 | 0.048 | 1.01 | 0.29 | 0 | 0.05 | 0 | 1000.476 | 1.009 | 1556.801 | 246.663 | 130.947 | 0 | 0 | 0
21362.05 | 0 | 381 | 3 | 0.048 | 1.01 | 0.29 | 0 | 0.05 | 0 | 1000.476 | 1.01 | 1556.801 | 246.663 | 130.947 | 0 | 0 | 0
21341.03 | 0 | 381 | 3 | 0.048 | 1.01 | 0.29 | 0 | 0.05 | 0 | 1000.476 | 0.906 | 1556.801 | 246.663 | 130.947 | 0 | 0 | 0
21320 | 0 | 381 | 3 | 0.048 | 1.01 | 0.29 | 0 | 0.05 | 0 | 1000.476 | 0.906 | 1556.801 | 246.663 | 130.947 | 0 | 0 | 0
21341.03 | 0 | 381 | 3 | 0.048 | 1.01 | 0.29 | 0 | 0.05 | 0 | 1000.476 | 0.908 | 1556.801 | 246.663 | 130.947 | 0 | 0 | 0
21341.03 | 0 | 381 | 3 | 0.048 | 1.01 | 0.29 | 0 | 0.05 | 0 | 1000.476 | 0.906 | 1556.801 | 246.663 | 130.947 | 0 | 0 | 0
21341.03 | 0 | 381 | 3 | 0.048 | 1.01 | 0.29 | 0 | 0.05 | 0 | 1000.476 | 0.852 | 1556.801 | 246.663 | 130.947 | 0 | 0 | 0
21341.03 | 0 | 381 | 3 | 0.048 | 1.01 | 0.29 | 0 | 0.05 | 0 | 1000.476 | 0.852 | 1556.801 | 246.663 | 130.947 | 0 | 0 | 0
21341.03 | 0 | 381 | 3 | 0.048 | 1.01 | 0.29 | 0 | 0.05 | 0 | 1000.476 | 0.906 | 1556.801 | 246.663 | 130.947 | 0 | 0 | 0
21362.05 | 0 | 381 | 3 | 0.048 | 1.01 | 0.29 | 0 | 0.05 | 0 | 1000.476 | 0.999 | 1556.801 | 246.663 | 130.947 | 0 | 0 | 0
21362.05 | 0 | 381 | 3 | 0.048 | 1.01 | 0.29 | 0 | 0.05 | 0 | 1000.476 | 1 | 1556.801 | 246.663 | 130.947 | 0 | 0 | 0
21341.03 | 0 | 381 | 3 | 0.048 | 1.01 | 0.29 | 0 | 0.05 | 0 | 1000.476 | 0.897 | 1556.801 | 246.663 | 130.947 | 0 | 0 | 0
21362.05 | 0 | 381 | 3 | 0.048 | 1.01 | 0.29 | 0 | 0.05 | 0 | 1000.476 | 0.895 | 1556.801 | 246.663 | 130.947 | 0 | 0 | 0
21341.03 | 0 | 381 | 3 | 0.048 | 1.01 | 0.29 | 0 | 0.05 | 0 | 1000.476 | 0.895 | 1556.801 | 246.663 | 130.947 | 0 | 0 | 0
21341.03 | 0 | 381 | 3 | 0.048 | 1.01 | 0.29 | 0 | 0.05 | 0 | 1000.476 | 0.894 | 1556.801 | 246.663 | 130.947 | 0 | 0 | 0
21341.03 | 0 | 381 | 3 | 0.048 | 1.01 | 0.29 | 0 | 0.05 | 0 | 1000.476 | 0.844 | 1556.801 | 246.663 | 130.947 | 0 | 0 | 0
21341.03 | 0 | 381 | 3 | 0.048 | 1.01 | 0.29 | 0 | 0.05 | 0 | 1000.476 | 0.846 | 1556.801 | 246.663 | 130.947 | 0 | 0 | 0
24260.36 | 0 | 76 | 2 | 0.041 | 0.91 | 0.25 | 0 | 0.05 | 0 | 2 | 0.999 | 1553.238 | 205.839 | 105.736 | 0 | 0 | 0
24235.7 | 0 | 76 | 2 | 0.041 | 0.91 | 0.25 | 0 | 0.05 | 0 | 2 | 0.998 | 1553.238 | 205.839 | 105.736 | 0 | 0 | 0
24260.36 | 0 | 76 | 2 | 0.041 | 0.91 | 0.25 | 0 | 0.05 | 0 | 2 | 0.999 | 1553.238 | 205.839 | 105.736 | 0 | 0 | 0
25739.64 | 0 | 76 | 2 | 0.041 | 0.91 | 0.25 | 0 | 0.05 | 0 | 2 | 0.998 | 1553.238 | 205.839 | 105.736 | 0 | 0 | 0
25739.64 | 0 | 76 | 2 | 0.041 | 0.91 | 0.25 | 0 | 0.05 | 0 | 2 | 0.999 | 1553.238 | 205.839 | 105.736 | 0 | 0 | 0
25739.64 | 0 | 76 | 2 | 0.041 | 0.91 | 0.25 | 0 | 0.05 | 0 | 2 | 0.998 | 1553.238 | 205.839 | 105.736 | 0 | 0 | 0
24260.36 | 0 | 76 | 2 | 0.041 | 0.91 | 0.25 | 0 | 0.05 | 0 | 2 | 1 | 1553.238 | 205.839 | 105.736 | 0 | 0 | 0
24260.36 | 0 | 76 | 2 | 0.041 | 0.91 | 0.25 | 0 | 0.05 | 0 | 2 | 1.179 | 1553.238 | 205.839 | 105.736 | 0 | 0 | 0
24260.36 | 0 | 76 | 2 | 0.041 | 0.91 | 0.25 | 0 | 0.05 | 0 | 2 | 1.076 | 1553.238 | 205.839 | 105.736 | 0 | 0 | 0
25739.64 | 0 | 76 | 2 | 0.041 | 0.91 | 0.25 | 0 | 0.05 | 0 | 2 | 1.076 | 1553.238 | 205.839 | 105.736 | 0 | 0 | 0
25739.64 | 0 | 76 | 2 | 0.041 | 0.91 | 0.25 | 0 | 0.05 | 0 | 2 | 1.078 | 1553.238 | 205.839 | 105.736 | 0 | 0 | 0
25739.64 | 0 | 76 | 2 | 0.041 | 0.91 | 0.25 | 0 | 0.05 | 0 | 2 | 0.966 | 1553.238 | 205.839 | 105.736 | 0 | 0 | 0
24260.36 | 0 | 76 | 2 | 0.041 | 0.91 | 0.25 | 0 | 0.05 | 0 | 2 | 0.966 | 1553.238 | 205.839 | 105.736 | 0 | 0 | 0
24285.01 | 0 | 76 | 2 | 0.041 | 0.91 | 0.25 | 0 | 0.05 | 0 | 2 | 0.967 | 1553.238 | 205.839 | 105.736 | 0 | 0 | 0
30490.02 | 0 | 179 | 3 | 0.063 | 0.9 | 0.26 | 0 | 0.05 | 0 | 1078.815 | 1.101 | 1550.403 | 191.947 | 99.417 | 0 | 0 | 0
21066.92 | 0 | 179 | 3 | 0.063 | 0.9 | 0.26 | 0 | 0.05 | 0 | 1078.815 | 1.101 | 1550.403 | 191.947 | 99.417 | 0 | 0 | 0
21066.92 | 0 | 179 | 3 | 0.063 | 0.9 | 0.26 | 0 | 0.05 | 0 | 1078.815 | 1.006 | 1550.403 | 191.947 | 99.417 | 0 | 0 | 0
30430 | 0 | 179 | 3 | 0.063 | 0.9 | 0.26 | 0 | 0.05 | 0 | 1078.815 | 0.999 | 1550.403 | 191.947 | 99.417 | 0 | 0 | 0
30460.01 | 0 | 179 | 3 | 0.063 | 0.9 | 0.26 | 0 | 0.05 | 0 | 1078.815 | 1.002 | 1550.403 | 191.947 | 99.417 | 0 | 0 | 0
30490.02 | 0 | 179 | 3 | 0.063 | 0.9 | 0.26 | 0 | 0.05 | 0 | 1078.815 | 0.948 | 1550.403 | 191.947 | 99.417 | 0 | 0 | 0
30460.01 | 0 | 179 | 3 | 0.063 | 0.9 | 0.26 | 0 | 0.05 | 0 | 1078.815 | 0.95 | 1550.403 | 191.947 | 99.417 | 0 | 0 | 0
21066.92 | 0 | 179 | 3 | 0.063 | 0.9 | 0.26 | 0 | 0.05 | 0 | 1078.815 | 0.905 | 1550.403 | 191.947 | 99.417 | 0 | 0 | 0
21036.91 | 0 | 179 | 3 | 0.063 | 0.9 | 0.26 | 0 | 0.05 | 0 | 1078.815 | 1.002 | 1550.403 | 191.947 | 99.417 | 0 | 0 | 0
30490.02 | 0 | 179 | 3 | 0.063 | 0.9 | 0.26 | 0 | 0.05 | 0 | 1078.815 | 1.005 | 1550.403 | 191.947 | 99.417 | 0 | 0 | 0
30490.02 | 0 | 179 | 3 | 0.063 | 0.9 | 0.26 | 0 | 0.05 | 0 | 1078.815 | 0.996 | 1550.403 | 191.947 | 99.417 | 0 | 0 | 0
30490.02 | 0 | 179 | 3 | 0.063 | 0.9 | 0.26 | 0 | 0.05 | 0 | 1078.815 | 1.001 | 1550.403 | 191.947 | 99.417 | 0 | 0 | 0
30490.02 | 0 | 179 | 3 | 0.063 | 0.9 | 0.26 | 0 | 0.05 | 0 | 1078.815 | 1.002 | 1550.403 | 191.947 | 99.417 | 0 | 0 | 0
30520.03 | 0 | 179 | 3 | 0.063 | 0.9 | 0.26 | 0 | 0.05 | 0 | 1078.815 | 0.951 | 1550.403 | 191.947 | 99.417 | 0 | 0 | 0
20908.53 | 0 | 289 | 2 | 0.057 | 0.8 | 0.25 | 0 | 0.05 | 0 | 1101.921 | 0.994 | 1550.519 | 186.935 | 117.623 | 1.74 | 1 | 1
29107.99 | 0 | 41 | 1 | 0.057 | 0 | 0.25 | 0 | 0.05 | 0 | 1438.503 | 0 | 1557.616 | 342.718 | 140.016 | 1.37 | 1 | 1
27098.91 | 0 | 426 | 1 | 0.061 | 0.7 | 0.25 | 0 | 0.05 | 0 | 911.447 | 0 | 1554.834 | 448.195 | 200.941 | 3.73 | 1 | 1
27726.08 | 0 | 69 | 2 | 0.076 | 0.8 | 0.27 | 0 | 0.05 | 0 | 935.333 | 0.793 | 1555.689 | 210.645 | 132.535 | 16.32 | 1 | 1
18638.85 | 0 | 13 | 3 | 0.072 | 0.9 | 0.41 | 0 | 0.05 | 0 | 1047.62 | 0.903 | 1556.541 | 233.402 | 113.448 | 1.77 | 1 | 1
25773.92 | 1 | 525 | 1 | 0.067 | 0.86 | 0.3 | 0 | 0.05 | 0 | 983.118 | 0.899 | 1559.789 | 197.579 | 117.739 | 0 | 0 | 1
25773.92 | 1 | 525 | 1 | 0.067 | 0.86 | 0.3 | 0 | 0.05 | 0 | 983.118 | 0.949 | 1559.789 | 197.579 | 117.739 | 0 | 0 | 1
23249.51 | 1 | 57 | 1 | 0.062 | 1.11 | 0.27 | 0 | 0.08 | 1 | 2 | 1.18 | 1553.238 | 205.839 | 105.736 | 0 | 0 | 1
23249.51 | 1 | 57 | 1 | 0.062 | 1.11 | 0.27 | 0 | 0.05 | 0 | 2 | 1.23 | 1553.238 | 205.839 | 105.736 | 0 | 0 | 1
23249.51 | 1 | 57 | 1 | 0.062 | 1.11 | 0.27 | 0 | 0.08 | 1 | 2 | 1.073 | 1553.238 | 205.839 | 105.736 | 0 | 0 | 1
23249.51 | 1 | 57 | 1 | 0.062 | 1.11 | 0.27 | 0 | 0.05 | 0 | 2 | 1.177 | 1553.238 | 205.839 | 105.736 | 0 | 0 | 1
23249.51 | 1 | 57 | 1 | 0.062 | 1.11 | 0.27 | 0 | 0.05 | 0 | 2 | 1.227 | 1553.238 | 205.839 | 105.736 | 0 | 0 | 1
23249.51 | 1 | 57 | 1 | 0.062 | 1.11 | 0.27 | 0 | 0.09 | 1 | 2 | 0.877 | 1553.238 | 205.839 | 105.736 | 0 | 0 | 1
23249.51 | 1 | 415 | 8 | 0.066 | 0 | 0.27 | 0 | 0.05 | 0 | 2 | 0.874 | 1553.238 | 205.839 | 105.736 | 0 | 0 | 1
23372.78 | 1 | 415 | 8 | 0.066 | 0 | 0.27 | 0 | 0.06 | 1 | 2 | 0.93 | 1553.238 | 205.839 | 105.736 | 0 | 0 | 1
23249.51 | 1 | 415 | 8 | 0.066 | 0 | 0.27 | 0 | 0.05 | 0 | 2 | 0.671 | 1553.238 | 205.839 | 105.736 | 0 | 0 | 1
23249.51 | 1 | 415 | 8 | 0.066 | 0 | 0.27 | 0 | 0.09 | 1 | 2 | 0.673 | 1553.238 | 205.839 | 105.736 | 0 | 0 | 1
23274.16 | 1 | 415 | 8 | 0.066 | 0 | 0.27 | 0 | 0.08 | 1 | 2 | 0.691 | 1553.238 | 205.839 | 105.736 | 0 | 0 | 1
20971.28 | 1 | 706 | 2 | 0.061 | 1.21 | 0.23 | 0 | 0.17 | 1 | 1024.979 | 0.902 | 1558.153 | 225.609 | 132.703 | 0 | 0 | 1
20950.64 | 1 | 706 | 2 | 0.061 | 1.21 | 0.23 | 0 | 0.2 | 1 | 1024.979 | 0.886 | 1558.153 | 225.609 | 132.703 | 0 | 0 | 1
21693.72 | 0 | 485 | 7 | 0.058 | 0.9 | 0.24 | 0 | 0.06 | 1 | 977.7 | 0.892 | 1559.494 | 203.03 | 108.003 | 1.61 | 1 | 1
21065.66 | 1 | 210 | 3 | 0.06 | 1.06 | 0.28 | 0 | 0.11 | 1 | 1082.263 | 0.899 | 1558.582 | 180.637 | 95.736 | 0 | 0 | 1
16554.1 | 1 | 400 | 4 | 0.069 | 0.94 | 0 | 0 | 0.05 | 0 | 1095.758 | 1.046 | 1558.163 | 155.9 | 94.784 | 0 | 0 | 1
16554.1 | 1 | 400 | 4 | 0.069 | 0.94 | 0 | 0 | 0.05 | 0 | 1095.758 | 1.046 | 1558.163 | 155.9 | 94.784 | 0 | 0 | 1
16554.1 | 1 | 400 | 3 | 0.069 | 0.94 | 0 | 0 | 0.05 | 0 | 1095.758 | 1.041 | 1558.163 | 155.9 | 94.784 | 0 | 0 | 1
25958.58 | 0 | 153 | 1 | 0.059 | 0 | 0.27 | 0 | 0.2 | 1 | 1025.551 | 0.388 | 1554.491 | 372.279 | 128.546 | 11.05 | 1 | 1
25714.99 | 1 | 843 | 4 | 0.069 | 1.01 | 0 | 0 | 0.16 | 1 | 2 | 1.001 | 1553.238 | 205.839 | 105.736 | 0 | 0 | 1
18906.21 | 1 | 82 | 2 | 0.05 | 0.9 | 0 | 0 | 0.05 | 0 | 993.994 | 0.999 | 1558.54 | 190.517 | 103.502 | 0 | 0 | 1
21337.01 | 1 | 536 | 1 | 0.061 | 0.5 | 0 | 0 | 0.11 | 1 | 859.85 | 0.85 | 1543.463 | 402.67 | 158.437 | 0 | 0 | 1
21337.01 | 1 | 536 | 1 | 0.061 | 0.5 | 0 | 0 | 0.06 | 1 | 859.85 | 0.846 | 1543.463 | 402.67 | 158.437 | 0 | 0 | 1
29905.33 | 0 | 198 | 1 | 0.055 | 0.92 | 0 | 0 | 0.05 | 0 | 1061.064 | 0.913 | 1561.527 | 301.819 | 103.223 | 9.01 | 1 | 1
29933.81 | 0 | 22 | 1 | 0.065 | 0.74 | 0 | 0 | 0.05 | 0 | 1410.536 | 0.79 | 1561.166 | 582.014 | 166.163 | 27.24 | 1 | 1
18246.67 | 0 | 790 | 2 | 0.078 | 0.6 | 0 | 0 | 0.05 | 0 | 951.821 | 0.9 | 1556.66 | 188.221 | 94.695 | 16.31 | 1 | 1
20868.08 | 1 | 790 | 2 | 0.078 | 0.6 | 0 | 0 | 0.15 | 1 | 951.821 | 0.599 | 1556.66 | 188.221 | 94.695 | 0 | 0 | 1
22485.21 | 0 | 407 | 4 | 0.028 | 0.92 | 0 | 0 | 0.12 | 1 | 2 | 0.859 | 1553.238 | 205.839 | 105.736 | 21.64 | 1 | 1
22534.52 | 0 | 407 | 4 | 0.028 | 0.92 | 0 | 0 | 0.1 | 1 | 2 | 0.796 | 1553.238 | 205.839 | 105.736 | 21.45 | 1 | 1
23569.18 | 0 | 236 | 3 | 0.067 | 0.91 | 0 | 0 | 0.05 | 0 | 936.663 | 0.804 | 1539 | 235.923 | 111.712 | 1.55 | 1 | 1
29107.99 | 0 | 708 | 2 | 0.066 | 1.01 | 0 | 0 | 0.11 | 1 | 842.561 | 0.674 | 1556.745 | 207.41 | 126.024 | 0.78 | 1 | 1
29135.71 | 0 | 708 | 2 | 0.066 | 1.01 | 0 | 0 | 0.05 | 0 | 842.561 | 0.675 | 1556.745 | 207.41 | 126.024 | 16.08 | 1 | 1
18600.18 | 0 | 695 | 4 | 0.067 | 0 | 0 | 0 | 0.05 | 0 | 1012.567 | 1.006 | 1564.853 | 135.183 | 99.764 | 6.02 | 1 | 1
20452.4 | 0 | 695 | 4 | 0.067 | 0 | 0 | 0 | 0.05 | 0 | 1012.567 | 1.005 | 1564.853 | 135.183 | 99.764 | 11.3 | 1 | 1
18600.18 | 0 | 695 | 4 | 0.067 | 0 | 0 | 0 | 0.05 | 0 | 1012.567 | 0.806 | 1564.853 | 135.183 | 99.764 | 15.71 | 1 | 1
24531.56 | 1 | 71 | 6 | 0.067 | 0.79 | 0.28 | 0 | 0.05 | 0 | 1037.885 | 0.886 | 1554.875 | 286.44 | 136.284 | 0 | 0 | 1
24556.21 | 1 | 71 | 7 | 0.067 | 0.79 | 0.28 | 0 | 0.05 | 0 | 1037.885 | 0.896 | 1554.875 | 286.44 | 136.284 | 0 | 0 | 1
21755.64 | 1 | 655 | 1 | 0.055 | 0.07 | 0.25 | 0 | 0.05 | 0 | 967.889 | 0.063 | 1558.811 | 155.751 | 105.263 | 0 | 0 | 1
25912.23 | 1 | 621 | 3 | 0.087 | 1.02 | 0.23 | 0 | 0.05 | 0 | 1083.845 | 0.907 | 1545.929 | 182.339 | 158.505 | 0 | 0 | 1
25887.57 | 1 | 621 | 3 | 0.087 | 1.02 | 0.23 | 0 | 0.05 | 0 | 1083.845 | 0.91 | 1545.929 | 182.339 | 158.505 | 0 | 0 | 1
25887.57 | 1 | 621 | 2 | 0.087 | 1.02 | 0.23 | 0 | 0.05 | 0 | 1083.845 | 0.912 | 1545.929 | 182.339 | 158.505 | 0 | 0 | 1
30686.54 | 0 | 284 | 1 | 0.065 | 0.89 | 0.29 | 0 | 0.05 | 0 | 1458.46 | 0.805 | 1551.977 | 490.196 | 179.792 | 7.43 | 1 | 1
30655.38 | 0 | 284 | 1 | 0.065 | 0.89 | 0.29 | 0 | 0.05 | 0 | 1458.46 | 0.888 | 1551.977 | 490.196 | 179.792 | 3.13 | 1 | 1
30655.38 | 0 | 284 | 1 | 0.065 | 0.89 | 0.29 | 0 | 0.05 | 0 | 1458.46 | 0.09 | 1551.977 | 490.196 | 179.792 | 29.72 | 1 | 1
20908.53 | 0 | 289 | 2 | 0.057 | 0.8 | 0.25 | 0 | 0.05 | 0 | 1101.921 | 0.994 | 1550.519 | 186.935 | 117.623 | 1.74 | 1 | 1
29107.99 | 0 | 41 | 1 | 0.057 | 0 | 0.25 | 0 | 0.05 | 0 | 1438.503 | 0 | 1557.616 | 342.718 | 140.016 | 1.37 | 1 | 1
27098.91 | 0 | 426 | 1 | 0.061 | 0.7 | 0.25 | 0 | 0.05 | 0 | 911.447 | 0 | 1554.834 | 448.195 | 200.941 | 3.73 | 1 | 1
27726.08 | 0 | 69 | 2 | 0.076 | 0.8 | 0.27 | 0 | 0.05 | 0 | 935.333 | 0.793 | 1555.689 | 210.645 | 132.535 | 16.32 | 1 | 1
18638.85 | 0 | 13 | 3 | 0.072 | 0.9 | 0.41 | 0 | 0.05 | 0 | 1047.62 | 0.903 | 1556.541 | 233.402 | 113.448 | 1.77 | 1 | 1
25773.92 | 1 | 525 | 1 | 0.067 | 0.86 | 0.3 | 0 | 0.05 | 0 | 983.118 | 0.899 | 1559.789 | 197.579 | 117.739 | 0 | 0 | 1
25773.92 | 1 | 525 | 1 | 0.067 | 0.86 | 0.3 | 0 | 0.05 | 0 | 983.118 | 0.949 | 1559.789 | 197.579 | 117.739 | 0 | 0 | 1
23249.51 | 1 | 57 | 1 | 0.062 | 1.11 | 0.27 | 0 | 0.08 | 1 | 2 | 1.18 | 1553.238 | 205.839 | 105.736 | 0 | 0 | 1
23249.51 | 1 | 57 | 1 | 0.062 | 1.11 | 0.27 | 0 | 0.05 | 0 | 2 | 1.23 | 1553.238 | 205.839 | 105.736 | 0 | 0 | 1
23249.51 | 1 | 57 | 1 | 0.062 | 1.11 | 0.27 | 0 | 0.08 | 1 | 2 | 1.073 | 1553.238 | 205.839 | 105.736 | 0 | 0 | 1
23249.51 | 1 | 57 | 1 | 0.062 | 1.11 | 0.27 | 0 | 0.05 | 0 | 2 | 1.177 | 1553.238 | 205.839 | 105.736 | 0 | 0 | 1
23249.51 | 1 | 57 | 1 | 0.062 | 1.11 | 0.27 | 0 | 0.05 | 0 | 2 | 1.227 | 1553.238 | 205.839 | 105.736 | 0 | 0 | 1
23249.51 | 1 | 57 | 1 | 0.062 | 1.11 | 0.27 | 0 | 0.09 | 1 | 2 | 0.877 | 1553.238 | 205.839 | 105.736 | 0 | 0 | 1
23249.51 | 1 | 415 | 8 | 0.066 | 0 | 0.27 | 0 | 0.05 | 0 | 2 | 0.874 | 1553.238 | 205.839 | 105.736 | 0 | 0 | 1
23372.78 | 1 | 415 | 8 | 0.066 | 0 | 0.27 | 0 | 0.06 | 1 | 2 | 0.93 | 1553.238 | 205.839 | 105.736 | 0 | 0 | 1
23249.51 | 1 | 415 | 8 | 0.066 | 0 | 0.27 | 0 | 0.05 | 0 | 2 | 0.671 | 1553.238 | 205.839 | 105.736 | 0 | 0 | 1
23249.51 | 1 | 415 | 8 | 0.066 | 0 | 0.27 | 0 | 0.09 | 1 | 2 | 0.673 | 1553.238 | 205.839 | 105.736 | 0 | 0 | 1
23274.16 | 1 | 415 | 8 | 0.066 | 0 | 0.27 | 0 | 0.08 | 1 | 2 | 0.691 | 1553.238 | 205.839 | 105.736 | 0 | 0 | 1
20971.28 | 1 | 706 | 2 | 0.061 | 1.21 | 0.23 | 0 | 0.17 | 1 | 1024.979 | 0.902 | 1558.153 | 225.609 | 132.703 | 0 | 0 | 1
20950.64 | 1 | 706 | 2 | 0.061 | 1.21 | 0.23 | 0 | 0.2 | 1 | 1024.979 | 0.886 | 1558.153 | 225.609 | 132.703 | 0 | 0 | 1
21693.72 | 0 | 485 | 7 | 0.058 | 0.9 | 0.24 | 0 | 0.06 | 1 | 977.7 | 0.892 | 1559.494 | 203.03 | 108.003 | 1.61 | 1 | 1
21065.66 | 1 | 210 | 3 | 0.06 | 1.06 | 0.28 | 0 | 0.11 | 1 | 1082.263 | 0.899 | 1558.582 | 180.637 | 95.736 | 0 | 0 | 1
16554.1 | 1 | 400 | 4 | 0.069 | 0.94 | 0 | 0 | 0.05 | 0 | 1095.758 | 1.046 | 1558.163 | 155.9 | 94.784 | 0 | 0 | 1
16554.1 | 1 | 400 | 4 | 0.069 | 0.94 | 0 | 0 | 0.05 | 0 | 1095.758 | 1.046 | 1558.163 | 155.9 | 94.784 | 0 | 0 | 1
16554.1 | 1 | 400 | 3 | 0.069 | 0.94 | 0 | 0 | 0.05 | 0 | 1095.758 | 1.041 | 1558.163 | 155.9 | 94.784 | 0 | 0 | 1
25958.58 | 0 | 153 | 1 | 0.059 | 0 | 0.27 | 0 | 0.2 | 1 | 1025.551 | 0.388 | 1554.491 | 372.279 | 128.546 | 11.05 | 1 | 1
25714.99 | 1 | 843 | 4 | 0.069 | 1.01 | 0 | 0 | 0.16 | 1 | 2 | 1.001 | 1553.238 | 205.839 | 105.736 | 0 | 0 | 1
18906.21 | 1 | 82 | 2 | 0.05 | 0.9 | 0 | 0 | 0.05 | 0 | 993.994 | 0.999 | 1558.54 | 190.517 | 103.502 | 0 | 0 | 1
21337.01 | 1 | 536 | 1 | 0.061 | 0.5 | 0 | 0 | 0.11 | 1 | 859.85 | 0.85 | 1543.463 | 402.67 | 158.437 | 0 | 0 | 1
21337.01 | 1 | 536 | 1 | 0.061 | 0.5 | 0 | 0 | 0.06 | 1 | 859.85 | 0.846 | 1543.463 | 402.67 | 158.437 | 0 | 0 | 1
29905.33 | 0 | 198 | 1 | 0.055 | 0.92 | 0 | 0 | 0.05 | 0 | 1061.064 | 0.913 | 1561.527 | 301.819 | 103.223 | 9.01 | 1 | 1
29933.81 | 0 | 22 | 1 | 0.065 | 0.74 | 0 | 0 | 0.05 | 0 | 1410.536 | 0.79 | 1561.166 | 582.014 | 166.163 | 27.24 | 1 | 1
18246.67 | 0 | 790 | 2 | 0.078 | 0.6 | 0 | 0 | 0.05 | 0 | 951.821 | 0.9 | 1556.66 | 188.221 | 94.695 | 16.31 | 1 | 1
20868.08 | 1 | 790 | 2 | 0.078 | 0.6 | 0 | 0 | 0.15 | 1 | 951.821 | 0.599 | 1556.66 | 188.221 | 94.695 | 0 | 0 | 1
22485.21 | 0 | 407 | 4 | 0.028 | 0.92 | 0 | 0 | 0.12 | 1 | 2 | 0.859 | 1553.238 | 205.839 | 105.736 | 21.64 | 1 | 1
22534.52 | 0 | 407 | 4 | 0.028 | 0.92 | 0 | 0 | 0.1 | 1 | 2 | 0.796 | 1553.238 | 205.839 | 105.736 | 21.45 | 1 | 1
23569.18 | 0 | 236 | 3 | 0.067 | 0.91 | 0 | 0 | 0.05 | 0 | 936.663 | 0.804 | 1539 | 235.923 | 111.712 | 1.55 | 1 | 1
29107.99 | 0 | 708 | 2 | 0.066 | 1.01 | 0 | 0 | 0.11 | 1 | 842.561 | 0.674 | 1556.745 | 207.41 | 126.024 | 0.78 | 1 | 1
29135.71 | 0 | 708 | 2 | 0.066 | 1.01 | 0 | 0 | 0.05 | 0 | 842.561 | 0.675 | 1556.745 | 207.41 | 126.024 | 16.08 | 1 | 1
18600.18 | 0 | 695 | 4 | 0.067 | 0 | 0 | 0 | 0.05 | 0 | 1012.567 | 1.006 | 1564.853 | 135.183 | 99.764 | 6.02 | 1 | 1
20452.4 | 0 | 695 | 4 | 0.067 | 0 | 0 | 0 | 0.05 | 0 | 1012.567 | 1.005 | 1564.853 | 135.183 | 99.764 | 11.3 | 1 | 1
18600.18 | 0 | 695 | 4 | 0.067 | 0 | 0 | 0 | 0.05 | 0 | 1012.567 | 0.806 | 1564.853 | 135.183 | 99.764 | 15.71 | 1 | 1
24531.56 | 1 | 71 | 6 | 0.067 | 0.79 | 0.28 | 0 | 0.05 | 0 | 1037.885 | 0.886 | 1554.875 | 286.44 | 136.284 | 0 | 0 | 1
24556.21 | 1 | 71 | 7 | 0.067 | 0.79 | 0.28 | 0 | 0.05 | 0 | 1037.885 | 0.896 | 1554.875 | 286.44 | 136.284 | 0 | 0 | 1
21755.64 | 1 | 655 | 1 | 0.055 | 0.07 | 0.25 | 0 | 0.05 | 0 | 967.889 | 0.063 | 1558.811 | 155.751 | 105.263 | 0 | 0 | 1
25912.23 | 1 | 621 | 3 | 0.087 | 1.02 | 0.23 | 0 | 0.05 | 0 | 1083.845 | 0.907 | 1545.929 | 182.339 | 158.505 | 0 | 0 | 1
25887.57 | 1 | 621 | 3 | 0.087 | 1.02 | 0.23 | 0 | 0.05 | 0 | 1083.845 | 0.91 | 1545.929 | 182.339 | 158.505 | 0 | 0 | 1
25887.57 | 1 | 621 | 2 | 0.087 | 1.02 | 0.23 | 0 | 0.05 | 0 | 1083.845 | 0.912 | 1545.929 | 182.339 | 158.505 | 0 | 0 | 1
30686.54 | 0 | 284 | 1 | 0.065 | 0.89 | 0.29 | 0 | 0.05 | 0 | 1458.46 | 0.805 | 1551.977 | 490.196 | 179.792 | 7.43 | 1 | 1
30655.38 | 0 | 284 | 1 | 0.065 | 0.89 | 0.29 | 0 | 0.05 | 0 | 1458.46 | 0.888 | 1551.977 | 490.196 | 179.792 | 3.13 | 1 | 1
30655.38 | 0 | 284 | 1 | 0.065 | 0.89 | 0.29 | 0 | 0.05 | 0 | 1458.46 | 0.09 | 1551.977 | 490.196 | 179.792 | 29.72 | 1 | 1